## 在线品状态
T75A-1801-20.00各岗位不良状态和数量
| 岗位 | 状态 | 数量 | 备注 | 处理方案 | 备注
| 装配 | 晶体底部粘胶 | 803 | 产线封壳，整批点胶偏移（未做首件） | 正常生产（注意：过回流焊）
|  | asic损坏（2板） | 216 | 封壳时，员工擦拭导致asic损坏严重（点胶未封壳，在去胶的过程中所致） | 产品报废，晶体回收
|  | 不良品 | 61 | 拆晶体确认胶量，打通不良，程序下载不良。 | 产品报废
|  | 整板过完一次回流焊 | 30 | 结果OK（整板108实验OK，剩余30pcs） | 正常生产
|  | 1次回流焊 | 30 | 取整板分板后的产品过回流焊；其中 15pcs过完回流焊后，做温室，结果OK | 正常生产
|  | 2次回流焊 | 30 | 取整板分板后的产品过回流焊；回流前后，均正常，实验结果OK | 正常生产
|  | 高温高湿， 冲击试验各 7pcs | 14 | 500h，结果OK | 产品报废
| QC工位 | 焊盘氧化 | 931 | 15年多投，入库中间品仓，领出半成品有氧化现象。 | 再次筛选后，不良品报废，晶体回收
|  | 焊盘粘锡 | 404 | 15年多投，入库中间品仓，领出发现有整板粘锡。 | 产品报废，晶体回收
|  | 性能不良 | 11 | 打通不良 | 产品报废
|  | 在线生产中 | 300 | 在温箱中高温老化 | 正常生产
成品 | 库存 | 隔离仓 | 547 | 有无输出和电流不良，初步分析为 asic失效导致，（整批隔离） | 暂定，查看打标周期。 周期：1916
|  | 降级仓 | 1588 | 相噪不良 有尖刺：689pcs（有打标），4pcs（未打标）； 温室OK，未打标：244pcs（相噪有尖刺）； 初检不良：23pcs，复检不良：17pcs，不可补偿 19pcs；打标不一致 28pcs； 周期不一致：35pcs（共 7个周期）； 电流不良： 11pcs。 多投入库：68pcs，周期 1615 ； 分板焊盘被切到：450pcs，没打标。 | 相噪不良（未打标，用新程序验证相噪）， 分板焊盘切到 450pcs未打标：可以用在其他型号。 其他不良：产品报废，晶体回收
|  | 环保成品仓 | 328 | 1116+1716+3015周期超期 | 1116周 130PCS+19PCS=149PCS；1716周 30PCS；3015周 149PCS
|  | 报废仓 | 469 |  | 仓库销账
半成品 | 库存 | 环保半成品超期仓 | 216 | 2014年十月入库，仓库密封保存 | 表面无晶体，研发做样品使用

## 相关实验
实验内容 |  |  | 数量 | 结果
过回流焊实验 | 整板 | 整板过一次回流焊 | 104 | OK
| 分板后 | 过一次回流焊 | 30 | OK
|  | 过两次回流焊 | 30 | OK
| 取分板后过一次回流焊的产品 15pcs 做温室。 |  | 15 | OK
可靠性实验 | 取整板过一次回流焊的产品 14pcs 做高温高湿和冲击试验。 |  | 14 | OK

## 整板过回流焊前后数据对比
整板过回流焊前后数据
电流变化：前后测试结果均在 6.5~7mA（用万用表接线测试，结果比系统小 1mA左右）
频率变化量：
条码 | 过回流焊前 | 过回流焊后 | 变化量（hz） | 回流焊后第二次测试
11201706069p1400009_1 | 10000008.25 | 10000007.81 | -0.44 | 10000008.075
11201706069p1400009_2 | 10000013.2 | 10000013.095 | -0.105 | 10000013.23
11201706069p1400009_3 | 10000011.3 | 10000011.58 | 0.28 | 10000011.455
11201706069p1400009_4 | 10000011.95 | 10000012.265 | 0.315 | 10000012.335
11201706069p1400009_5 | 10000011.7 | 10000013.245 | 1.545 | 10000013.105
11201706069p1400009_6 | 10000012.3 | 10000012.47 | 0.17 | 10000012.515
11201706069p1400009_7 | 10000010.9 | 10000010.425 | -0.475 | 10000010.605
11201706069p1400009_8 | 10000011.2 | 10000011.45 | 0.25 | 10000011.605
11201706069p1400009_9 | 10000009.15 | 10000010.09 | 0.94 | 10000010.215
11201706069p1400009_10 | 10000015.1 | 10000015.68 | 0.58 | 10000015.715
11201706069p1400009_11 | 10000010.8 | 10000011.62 | 0.82 | 10000011.735
11201706069p1400009_12 | 10000011.45 | 10000012.36 | 0.91 | 10000012.505
11201706069p1400009_13 | 10000010.65 | 10000009.92 | -0.73 | 10000010.03
11201706069p1400009_14 | 10000014.85 | 10000013.935 | -0.915 | 10000013.82
11201706069p1400009_15 | 10000012.55 | 10000012.09 | -0.46 | 10000012.15
11201706069p1400009_16 | 10000011.9 | 10000011.525 | -0.375 | 10000011.745
11201706069p1400009_17 | 10000009.3 | 10000010.195 | 0.895 | 10000010.26
11201706069p1400009_18 | 10000013.3 | 10000013.12 | -0.18 | 10000013.185
11201706069p1400009_19 | 10000011.75 | 10000011.565 | -0.185 | 10000011.56
11201706069p1400009_20 | 10000010.7 | 10000012.63 | 1.93 | 10000012.645
11201706069p1400009_21 | 10000012.5 | 10000013.69 | 1.19 | 10000013.785
11201706069p1400009_22 | 10000012.05 | 10000012.365 | 0.315 | 10000012.505
11201706069p1400009_23 | 10000016.5 | 10000016.66 | 0.16 | 10000016.59
11201706069p1400009_24 | 10000012.65 | 10000012.07 | -0.58 | 10000012.155
11201706069p1400009_25 | 10000013.6 | 10000012.94 | -0.66 | 10000013.025
11201706069p1400009_27 | 10000016.3 | 10000015.91 | -0.39 | 10000015.945
11201706069p1400009_28 | 10000005.05 | 10000006.58 | 1.53 | 10000006.725
11201706069p1400009_29 | 10000012.35 | 10000014.105 | 1.755 | 10000014.025
11201706069p1400009_30 | 10000015.6 | 10000015.87 | 0.27 | 10000015.99
11201706069p1400009_31 | 10000007.95 | 10000008.975 | 1.025 | 10000009.08
11201706069p1400009_32 | 10000012.3 | 10000013.165 | 0.865 | 10000013.22
11201706069p1400009_33 | 10000013.55 | 10000014.87 | 1.32 | 10000014.965
11201706069p1400009_34 | 10000014.4 | 10000014.095 | -0.305 | 10000014.17
11201706069p1400009_35 | 10000011.9 | 10000012.52 | 0.62 | 10000012.585
11201706069p1400009_36 | 10000012.4 | 10000012.485 | 0.085 | 10000012.61
11201706069p1400009_37 | 10000012.4 | 10000013.11 | 0.71 | 10000012.93
11201706069p1400009_38 | 10000012.55 | 10000013.355 | 0.805 | 10000013.525
11201706069p1400009_39 | 10000011.65 | 10000012.455 | 0.805 | 10000012.56
11201706069p1400009_40 | 10000013 | 10000012.97 | -0.03 | 10000013.13
11201706069p1400009_41 | 10000012.65 | 10000012 | -0.65 | 10000011.985
11201706069p1400009_42 | 10000009.85 | 10000009.255 | -0.595 | 10000009.365
11201706069p1400009_43 | 10000012.85 | 10000013.795 | 0.945 | 10000013.845
11201706069p1400009_44 | 10000014.55 | 10000015.075 | 0.525 | 10000015.305
11201706069p1400009_45 | 10000012.6 | 10000012.855 | 0.255 | 10000012.885
11201706069p1400009_46 | 10000013.05 | 10000013.955 | 0.905 | 10000013.985
11201706069p1400009_47 | 10000012.2 | 10000012.61 | 0.41 | 10000012.59
11201706069p1400009_49 | 10000007 | 10000007.795 | 0.795 | 10000007.705
11201706069p1400009_50 | 10000014.65 | 10000013.775 | -0.875 | 10000013.925
11201706069p1400009_51 | 10000013.2 | 10000014.025 | 0.825 | 10000014.01
11201706069p1400009_52 | 10000014.65 | 10000013.49 | -1.16 | 10000013.5
11201706069p1400009_53 | 10000013.05 | 10000013.43 | 0.38 | 10000013.405
11201706069p1400009_54 | 10000014.05 | 10000013.575 | -0.475 | 10000013.65
11201706069p1400009_55 | 10000013.85 | 10000015.05 | 1.2 | 10000015.155
11201706069p1400009_56 | 10000014.2 | 10000013.985 | -0.215 | 10000014.16
11201706069p1400009_57 | 10000014.6 | 10000014 | -0.6 | 10000014.14
11201706069p1400009_58 | 10000011.3 | 10000012.73 | 1.43 | 10000012.77
11201706069p1400009_59 | 10000011.25 | 10000012.5 | 1.25 | 10000012.3
11201706069p1400009_60 | 10000013.15 | 10000013.295 | 0.145 | 10000013.2
11201706069p1400009_61 | 10000011.95 | 10000011.84 | -0.11 | 10000011.825
11201706069p1400009_62 | 10000010.45 | 10000010.26 | -0.19 | 10000010.365
11201706069p1400009_63 | 10000013.1 | 10000014.21 | 1.11 | 10000014.32
11201706069p1400009_64 | 10000014.05 | 10000014.245 | 0.195 | 10000014.34
11201706069p1400009_65 | 10000014.4 | 10000013.075 | -1.325 | 10000013.245
11201706069p1400009_66 | 10000016 | 10000015.745 | -0.255 | 10000015.92
11201706069p1400009_67 | 10000013.1 | 10000014.255 | 1.155 | 10000014.285
11201706069p1400009_68 | 10000009.9 | 10000011.315 | 1.415 | 10000011.38
11201706069p1400009_69 | 10000011.5 | 10000012.295 | 0.795 | 10000012.265
11201706069p1400009_70 | 10000015.9 | 10000015.64 | -0.26 | 10000015.765
11201706069p1400009_71 | 10000016.15 | 10000016.7 | 0.55 | 10000016.795
11201706069p1400009_72 | 10000012 | 10000013.06 | 1.06 | 10000012.985
11201706069p1400009_73 | 10000009.95 | 10000010.35 | 0.4 | 10000010.16
11201706069p1400009_74 | 10000015.55 | 10000015.665 | 0.115 | 10000015.66
11201706069p1400009_75 | 10000011.25 | 10000012.105 | 0.855 | 10000012.07
11201706069p1400009_76 | 10000011.35 | 10000014.695 | 3.345 | 10000014.64
11201706069p1400009_77 | 10000012.75 | 10000013.265 | 0.515 | 10000013.46
11201706069p1400009_78 | 10000013.9 | 10000015.565 | 1.665 | 10000015.555
11201706069p1400009_79 | 10000010.7 | 10000011.325 | 0.625 | 10000011.44
11201706069p1400009_80 | 10000011.85 | 10000012.64 | 0.79 | 10000012.72
11201706069p1400009_81 | 10000011.9 | 10000012.46 | 0.56 | 10000012.67
11201706069p1400009_82 | 10000010.65 | 10000010.4 | -0.25 | 10000010.62
11201706069p1400009_83 | 10000009.9 | 10000010.69 | 0.79 | 10000010.81
11201706069p1400009_84 | 10000014.7 | 10000015.52 | 0.82 | 10000015.36
11201706069p1400009_85 | 10000011.65 | 10000012.255 | 0.605 | 10000012.29
11201706069p1400009_86 | 10000011.3 | 10000011.525 | 0.225 | 10000011.505
11201706069p1400009_87 | 10000012.75 | 10000012.98 | 0.23 | 10000013.02
11201706069p1400009_88 | 10000012.6 | 10000013.39 | 0.79 | 10000013.46
11201706069p1400009_89 | 10000012.05 | 10000012.315 | 0.265 | 10000012.54
11201706069p1400009_90 | 10000013.35 | 10000013.985 | 0.635 | 10000014.095
11201706069p1400009_91 | 10000015.4 | 10000015.03 | -0.37 | 10000015.15
11201706069p1400009_92 | 10000010.9 | 10000011.055 | 0.155 | 10000011.185
11201706069p1400009_93 | 10000012.85 | 10000012.365 | -0.485 | 10000012.585
11201706069p1400009_94 | 10000011.7 | 10000012.59 | 0.89 | 10000012.605
11201706069p1400009_95 | 10000012.55 | 10000013.395 | 0.845 | 10000013.565
11201706069p1400009_96 | 10000012.4 | 10000012.36 | -0.04 | 10000012.385
11201706069p1400009_97 | 10000010 | 10000009.65 | -0.35 | 10000009.575
11201706069p1400009_98 | 10000012.2 | 10000011.74 | -0.46 | 10000011.775
11201706069p1400009_99 | 10000012.7 | 10000012.555 | -0.145 | 10000012.935
11201706069p1400009_100 | 10000012.8 | 10000013.14 | 0.34 | 10000013.4
11201706069p1400009_101 | 10000013 | 10000014.25 | 1.25 | 10000014.13
11201706069p1400009_103 | 10000013.7 | 10000013.79 | 0.09 | 10000013.895
11201706069p1400009_104 | 10000010.4 | 10000011.8 | 1.4 | 10000011.705
11201706069p1400009_105 | 10000012.25 | 10000012.815 | 0.565 | 10000012.97
11201706069p1400009_106 | 10000013.4 | 10000014.395 | 0.995 | 10000014.27
11201706069p1400009_107 | 10000014.6 | 10000015.89 | 1.29 | 10000015.91

## 过2次回流焊前后数据
单个产品过回流焊前后数据变化
状态 | 过回流焊前 |  | 一次回流后 |  |  | 二次回流后
编号 | 电流mA | 频率Hz | 电流mA | 频率Hz | 前后频率 变化量 | 电流mA | 频率Hz | 前后频率 变化量
1 | 7.7 | 20000021.4267 | 7.7 | 20000022.8467 | 1.42 | 7.8 | 20000022.15 | -0.6967
2 | 7.6 | 20000027.2067 | 7.7 | 20000026.31 | -0.8967 | 7.7 | 20000025.8833 | -0.4267
3 | 7.1 | 20000032.09 | 7.9 | 20000031.5567 | -0.5333 | 7.8 | 20000030.4067 | -1.15
4 | 7.6 | 20000020.1667 | 7 | 20000019.35 | -0.8167 | 7 | 20000018.69 | -0.66
5 | 7.6 | 20000025.0167 | 7.7 | 20000025.2067 | 0.19 | 7.6 | 20000026.7267 | 1.52
6 | 7.8 | 20000024.8733 | 7.9 | 20000024.8133 | -0.06 | 7.8 | 20000025.2567 | 0.4434
7 | 7.7 | 20000019.43 | 7.7 | 20000019.56 | 0.13 | 7.7 | 20000020.2767 | 0.7167
8 | 7.7 | 20000026.29 | 7.7 | 20000026.66 | 0.37 | 7.6 | 20000028.6567 | 1.9967
9 | 7.7 | 20000028.5533 | 7.7 | 20000027.7433 | -0.81 | 7.6 | 20000026.3267 | -1.4166
10 | 7.7 | 20000023.8267 | 7.8 | 20000024.0333 | 0.2066 | 7.4 | 20000025.2833 | 1.25
11 | 7.3 | 20000025.7967 | 7.3 | 20000026.1933 | 0.3966 | 7.8 | 20000025.8067 | -0.3866
12 | 7.6 | 20000030.4667 | 7.7 | 20000030.6667 | 0.2 | 7.3 | 20000030.3733 | -0.2934
13 | 7.4 | 20000023.0033 | 7.4 | 20000022.9333 | -0.07 | 7.4 | 20000022.68 | -0.2533
14 | 7.6 | 20000026.7867 | 7 | 20000028.54 | 1.7533 | 7.6 | 20000027.9333 | -0.6067
15 | 7.8 | 20000027.2167 | 7.7 | 20000027.02 | -0.1967 | 7.7 | 20000027.0833 | 0.0633
16 | 7.7 | 20000033.87 | 7.8 | 20000033.9067 | 0.0367 | 7.8 | 20000033.9067 | 0
17 | 7.7 | 20000025.1767 | 7.9 | 20000024.7067 | -0.47 | 7.6 | 20000023.65 | -1.0567
18 | 7.1 | 20000023.7167 | 7.2 | 20000024.3333 | 0.6166 | 7.7 | 20000024.4933 | 0.16
19 | 7.5 | 20000022.7267 | 7.5 | 20000021.8633 | -0.8634 | 7.8 | 20000021.84 | -0.0233
20 | 7.5 | 20000029.31 | 7.5 | 20000029.1467 | -0.1633 | 7 | 20000028.5633 | -0.5834
21 | 7.6 | 20000019.4167 | 7.7 | 20000019.44 | 0.0233 | 7.6 | 20000018.5867 | -0.8533
22 | 7.6 | 20000031.46 | 7.7 | 20000031.6133 | 0.1533 | 7.7 | 20000032.3433 | 0.73
23 | 7.6 | 20000026.73 | 7.9 | 20000027.14 | 0.41 | 8 | 20000027.6033 | 0.4633
24 | 7.6 | 20000028.2833 | 7.6 | 20000028.29 | 0.0067 | 7.9 | 20000028.6767 | 0.3867
25 | 7.5 | 20000030.8733 | 7.1 | 20000029.8467 | -1.0266 | 7.1 | 20000030.6367 | 0.79
26 | 7.8 | 20000026.21 | 7.8 | 20000025.5467 | -0.6633 | 7.8 | 20000025.11 | -0.4367
27 | 7.7 | 20000028.8233 | 7.7 | 20000029.53 | 0.7067 | 7.7 | 20000029.7167 | 0.1867
28 | 7.3 | 20000027.4033 | 7.9 | 20000028.1233 | 0.72 | 7.8 | 20000028.1333 | 0.01
29 | 7.8 | 20000027.67 | 7.7 | 20000027.9133 | 0.2433 | 7.2 | 20000028.07 | 0.1567
30 | 7.7 | 20000026.7733 | 7.8 | 20000027.21 | 0.4367 | 7.8 | 20000026.98 | -0.23

## 可靠性试验数据
可靠性试验数据
| 序号 | 初始值 | 100H | 结束值 | 变化量 | PPM
温度冲击 | 1-1 | 22.02 | 20.1 | 21.38 | -0.64 | -0.064
| 1-2 | 26.83 | 25.9 | 25.3 | -1.53 | -0.153
| 1-3 | 24.14 | 22.1 | 20.75 | -3.39 | -0.339
| 1-4 | 30.04 | 30.35 | 30.8 | 0.76 | 0.076
| 1-5 | 29.03 | 28.58 | 29.01 | -0.02 | -0.002
| 1-6 | 20.05 | 19.05 | 19.03 | -1.02 | -0.102
| 1-7 | 26.88 | 24.86 | 24.51 | -2.37 | -0.237
高温高湿 | 2-1 | 20.3 | 20.87 | 19.26 | -1.04 | -0.104
| 2-2 | 25.95 | 25.17 | 23.41 | -2.54 | -0.254
| 2-3 | 27.38 | 27.85 | 23.96 | -3.42 | -0.342
| 2-4 | 29 | 28.34 | 25.76 | -3.24 | -0.324
| 2-5 | 32.64 | 32.03 | 29.57 | -3.07 | -0.307
| 2-6 | 21.42 | 21.85 | 19.76 | -1.66 | -0.166
| 2-7 | 24.07 | 24.78 | 22.47 | -1.6 | -0.16

## 环保成品仓库存状况
大家好：
最终确认的结果如下：
燕霞，生产中间品仓单个未打标1065pcs请在今天或明天领来重新流动。
17年1月10日库存情况
项目 | 华为成品仓（757pcs） |  |  | 环保成品仓（198pcs） |  | 生产中间品仓（4018pcs）
状态 | 1116周 | 1716周 | 3516周 | 1716周 | 3015周 | PCBA | 1615周 | 1535周 | 单个未打标
数量 | 216 | 21 | 520 | 31 | 167 | 2870pcs | 68 | 15 | 1065
生产建议 | 市场按照交期2/20出货或提前。不然可能超过1年 | 降级或报废 | 正常出货 | 降级或报废 |  | 正常投产 | 降级或报废 |  | 全部重流
处理部门（工位） | QA或仓库 | 仓库 | QA | 仓库 |  | 生产 | 仓库 |  | 生产
研发最终结论 | 市场提前出货 | 仓库转入降级仓1/17前完成 | 正常出货 | 仓库转入降级仓1/17前完成 |  | 有正式订单再生产 | 仓库转入降级仓1/17前完成 |  | 生产1/11领出来正常生产，不打标入库(赵泰注意)
17年8月2日库存情况
成品仓库存情况 | 1116周 130PCS+19PCS=149PCS |  |  |  |  | 备注：19+30+149=198PCS标识卡中标识，程序DP03-M-B-1.6 hex
1716周 30PCS
3015周 149PCS
出货日期 | 2017-01-18 | 2017-06-20
17年出货情况 | 600PCS | 600PCS
| 3516、1116 | 1716