## 在线品状态
T75A-1801-20.00各岗位不良状态和数量
| 岗位 | 状态 | 数量 | 备注 | 处理方案 | 备注
| 装配 | 晶体底部粘胶 | 803 | 产线封壳，整批点胶偏移（未做首件） | 正常生产（注意：过回流焊）
|  | asic损坏（2板） | 216 | 封壳时，员工擦拭导致asic损坏严重（点胶未封壳，在去胶的过程中所致） | 产品报废，晶体回收
|  | 不良品 | 61 | 拆晶体确认胶量，打通不良，程序下载不良。 | 产品报废
|  | 整板过完一次回流焊 | 30 | 结果OK（整板108实验OK，剩余30pcs） | 正常生产
|  | 1次回流焊 | 30 | 取整板分板后的产品过回流焊；其中 15pcs过完回流焊后，做温室，结果OK | 正常生产
|  | 2次回流焊 | 30 | 取整板分板后的产品过回流焊；回流前后，均正常，实验结果OK | 正常生产
|  | 高温高湿， 冲击试验各 7pcs | 14 | 500h，结果OK | 产品报废
| QC工位 | 焊盘氧化 | 931 | 15年多投，入库中间品仓，领出半成品有氧化现象。 | 再次筛选后，不良品报废，晶体回收
|  | 焊盘粘锡 | 404 | 15年多投，入库中间品仓，领出发现有整板粘锡。 | 产品报废，晶体回收
|  | 性能不良 | 11 | 打通不良 | 产品报废
|  | 在线生产中 | 300 | 在温箱中高温老化 | 正常生产
成品 | 库存 | 隔离仓 | 547 | 有无输出和电流不良，初步分析为 asic失效导致，（整批隔离） | 暂定，查看打标周期。 周期：1916
|  | 降级仓 | 1588 | 相噪不良 有尖刺：689pcs（有打标），4pcs（未打标）； 温室OK，未打标：244pcs（相噪有尖刺）； 初检不良：23pcs，复检不良：17pcs，不可补偿 19pcs；打标不一致 28pcs； 周期不一致：35pcs（共 7个周期）； 电流不良： 11pcs。 多投入库：68pcs，周期 1615 ； 分板焊盘被切到：450pcs，没打标。 | 相噪不良（未打标，用新程序验证相噪）， 分板焊盘切到 450pcs未打标：可以用在其他型号。 其他不良：产品报废，晶体回收
|  | 环保成品仓 | 328 | 1116+1716+3015周期超期 | 1116周 130PCS+19PCS=149PCS；1716周 30PCS；3015周 149PCS
|  | 报废仓 | 469 |  | 仓库销账
半成品 | 库存 | 环保半成品超期仓 | 216 | 2014年十月入库，仓库密封保存 | 表面无晶体，研发做样品使用