## Sheet2
O11F-Q311-19.2MHz-A底座与转换板回流焊后底座歪斜不良的调查及验证
本月装配线在进行O11F-Q311-19.2MHz-A的底座与转换板回流焊作业后，检查发现底座
相对转换板之间，存在一定的歪斜与倾斜，就此对装配作业过程中会出现的问题点进行相应
的调查与验证。
（1）金属底座
使用大理石平台共检查100PCS底座针脚的水平度，均存在一定程度底部一侧针脚轻微歪斜
的情况，其中目视检查往两边歪斜的7PCS（1PCS歪斜很严重），不良率为：7%
有出现底座磁珠烧结不完全的情况，导致底座针脚高度不一致，过回流焊后导致歪斜。
（2）转换板
转换板使用目视及显微镜检查，未发现焊盘孔位有圆孔变形，镀铜脱落或不良等异常状
况，但对于焊盘孔的深度则无法检查到。
（3）底座与转换板的适配
将两种底座与转换板进行适配，底部两侧均有倾斜的底座有明显的歪斜情况。（图1）
将两种底座互换位置再进行适配（转换板位置不变），底部两侧均有倾斜的底座只有轻微
歪斜的情况。（图2）
将两种底座与转换板上的其它位置进行适配，倾斜现象不明显。（图3）
通过以上可以看出，底座的歪斜程度与转换板焊盘孔的深度，对于装配后底座是否歪斜有
着较为明显的影响，在实际作业时，因焊盘孔内有锡膏，因此对装配后的歪斜程度会加重。
（4）过回流焊夹具
因Q311的生产也使用O11F-1804-38.88MHz的过回流焊固定夹具，但Q311的底座多一根通信
针脚，因此夹具上盖在固定时，通信针脚会顶住夹具的上盖，造成上盖未能完全压紧底座，
会导致一定的浮高与歪斜的发生。
目前已对夹具上盖进行了改善，将通信针脚位对应的上盖部分使用锉刀磨掉，已空出通信针
脚位置，防止无法完全压紧。
通过以上验证的可以看出，底座的歪斜程度，转换板焊盘孔位的深度及固定夹具，对过回流
焊后底座歪斜的程度均有影响，但物料本身的不良及公差对底座歪斜的影响程度更大。因此，
对于此问题的改善，还需从来料端进行。
底部两边针脚呈“八”型往两边歪斜
底部一侧针脚往一边轻微歪斜
整体有较为明显的倾斜
底部两侧均有歪斜的底座
底部一侧有轻微歪斜的底座
图1
图2
底座互换后有轻微的歪斜
底部两侧均有歪斜的底座
底部一侧有轻微歪斜的底座
图3
底部两侧均有歪斜的底座
底部一侧有轻微歪斜的底座
磁珠烧结不完全
正常烧结磁珠
相应通信脚位置已进行了开孔，防止通信脚被压