## Sheet1
编号 | 问题点 | 改善对策 | 责任人
1、 | 烘烤时间带夹具烘烤 3H,实际烘烤 2h40min，未按照文件要求操作。 烘烤时间记录：没有依照实际放入和取出时间记录，记录数据不真实，没有可追溯性。 | 更新《加盖产品烘烤记录表》， 详细区分并记录真实数据： “带夹具烘烤，放入和取出时间记录” “脱模后烘烤，放入和取出时间记录” | 刘天新/李志强
2、 | 烘烤后将板拿出时，取错板 | 夹具上有对应的编号，放入时记录时间和编号，取出时对应。在取出夹具时，同样记录编号。 | 李志强/刘天新
3、 | 新员工未转正，当晚实际操作过程没有老员工和组长监督 | 新员工未转正，一定要有老员工监督，如果没有老员工，组长应不定期去相应岗位查看。 | 李志强
4、 | 温箱温度没有按时测试，要求每周测试一次，实际连续三周没测。 | 更新《加盖产品烘烤记录表》， 加入温箱实测温度点检，将已封壳产品放进温箱前，封壳操作员需在烘烤记录表上记录温箱实测温度，如发现温箱温度没有按时测试，立刻反馈给相关人员。 | 李志强
5、 | ①、产品从夹具取出，到裸板烘烤，中间间隔时间没有要求。 ②、是否可以带夹具连续烘烤 5H以上？没有文件定义。 | ①、产品从夹具取出，到裸板烘烤，中间间隔时间加入作业指导书。 ②、实际可以以此方法操作，但记录一定要按照要求记录。 | 赵泰/李志强
6、 | ①、点胶设备异常，自动点胶过程中，存在漏点情况（偶然现象），点胶位置轻微偏移 ②、两台机器胶量不一样，新机器（点外壳）胶量偏少。 | 临时措施：每点完一板后员工自检，将有异常的外壳挑出。 永久措施：让供应商过来解决此问题。 ①、分三列程序做实验，验证点胶效果（不要再华为产品上验证）； ②、将旧机器气压指示计换成数显； ③、起点校正的治具制定（工艺评估）； 在工艺找到合适的起点校正方法前，由工艺进行起点校正，确认OK后，再由员工进行批量操作。 | 刘天新
7、 | 温箱中产品放置方法存在缺陷，放夹具的托盘交替放置，传热不均匀。 | 增加放置烘烤夹具的托盘，托盘需要有良好的通风性。 | 谭凯
8、 | 温箱温度存在误差，空载实测 120℃，实际放入产品后，频繁开关温箱，可能更低 | 增加一台专用的烘烤温箱，有温度监控，待根据监控的温室实际数据，再决定是否需要增加对温箱加入管控“1h 开关一次” | 谭凯
9、 | 关键注意事项和描述存在缺陷，操作方法不够一目了然。 | 作业指导书全面更新（T75B-H529-10/T75A-1801-20单独制定封壳作业指导书） | 赵泰
10、 | T75陶瓷外壳来料公差偏上限，产品无法放进封壳夹具。 产线投产数量：15800PCS，壳子偏大：76pcs，不良比例：0.48% 要求：7.05±0.1mm，5.05±0.1mm，实测：7.13/7.14/7.15mm. | 不良比例比较少，每次供应商有多送壳子，但是SQE需要反馈给供应商。 | 何贤基
11、 | 来料外壳破损：来料发现有外壳破损的，没有整批退给供应商，但又没有全检，导致有不良外壳流进产线。 产线投产：15800pcs，外壳破损：11pcs（其中有 4pcs已经封壳后发现），不良比例：0.07% | 把外壳破损，拍照放置在封壳岗位，员工将不良外壳挑出； 封壳工位相关问题点，写注意事项张贴在封壳岗位。 | 高山槐