## SMD晶体数值表
广东大普通信技术有限公司 |  |  |  |  | 晶体检测数值记录表Crystal detection numerical form | [10 empty] | W/DP QA-Q4043-01-A3
Guangdong DAPU Telecom Technology CO., LTD. | [16 empty] | NO.:
产品序列号 | 输入电流 /m A | 基准温度频率初始精度/Hz | 机械/电频率调整/PPB |  | 线性 | 相位噪声/dBc | [6 empty] | 输出波形 | 逻辑输出 电压电平 |  | 上升下降时间/ns | 占空因数/% | 峰峰值/Vp-p | 阻抗 /KΩ | 判定 结果
[6 empty] | 1 Hz | 10 Hz | 100 Hz | 1K Hz | 10K Hz | 100K Hz | 1M Hz | Clipped Sine wave | 高电平 (V) | 低电平 (mV)
| ≤1.5 | 24000000 | -15000~-9000 | 9000~15000 | NA | NA | [5 empty] | NA |  | NA | NA | NA | NA | ≥0.8
1 | 1 | 24000002.53 | -11498.51 | 11139.28 | [13 empty] | 1.1 |  | OK
2 | 1 | 23999994.34 | -11005.11 | 11122.19 | [13 empty] | 1.1 |  | OK
3 | 1 | 24000001.1 | -11648.41 | 11188.39 | [13 empty] | 1.1 |  | OK
4 | 1 | 24000007.8 | -11889.36 | 11478.4 | [13 empty] | 1.1 |  | OK
5 | 1 | 23999999.9 | -11770.6 | 11566.63 | [13 empty] | 1.1 |  | OK
6 | 1 | 24000004.5 | -10870.55 | 11156.72 | [13 empty] | 1.1 |  | OK
7 | 1 | 23999996.9 | -11815.16 | 11422.99 | [13 empty] | 1.1 |  | OK
8 | 1 | 23999992.1 | -11460.2 | 11735.08 | [13 empty] | 1.1 |  | OK
9 | 1 | 24000004.33 | -11218.13 | 10869.07 | [13 empty] | 1.1 |  | OK
10 | 1 | 23999994.55 | -10972.61 | 11229.36 | [13 empty] | 1.1 |  | OK
11 | 1 | 23999989.4 | -11341.65 | 11590.49 | [13 empty] | 1.1 |  | OK
12 | 1 | 23999992.2 | -11845.77 | 11579.09 | [13 empty] | 1.1 |  | OK
13 | 1 | 23999993.2 | -11815.75 | 11789.47 | [13 empty] | 1.1 |  | OK
14 | 1 | 23999989.3 | -10823.4 | 11066.2 | [13 empty] | 1.1 |  | OK
15 | 1 | 23999998.4 | -11003.44 | 11202.37 | [13 empty] | 1.1 |  | OK
16 | 1 | 23999997.3 | -10950.47 | 11074.24 | [13 empty] | 1.1 |  | OK
17 | 1 | 23999997.35 | -11224.19 | 11319.83 | [13 empty] | 1.1 |  | OK
18 | 1 | 24000000.07 | -11076.85 | 11187.12 | [13 empty] | 1.1 |  | OK
19 | 1 | 23999994.41 | -11283.68 | 11212.63 | [13 empty] | 1.1 |  | OK
20 | 1 | 24000004.01 | -11648.87 | 11590.73 | [13 empty] | 1.1 |  | OK
21 | 1 | 23999996.24 | -11229.47 | 11212.79 | [13 empty] | 1.1 |  | OK
22 | 1 | 24000002.5 | -11528.21 | 11444.15 | [13 empty] | 1.1 |  | OK
23 | 1 | 23999986.5 | -11081.56 | 11156.75 | [13 empty] | 1.1 |  | OK
24 | 1 | 24000001.42 | -10979.45 | 11407.11 | [13 empty] | 1.1 |  | OK
25 | 1 | 24000003.36 | -11705.17 | 11364.28 | [13 empty] | 1.1 |  | OK
26 | 1 | 23999996.3 | -11825.64 | 11515.35 | [13 empty] | 1.1 |  | OK
27 | 1 | 23999990.05 | -10953.83 | 11295.96 | [13 empty] | 1.1 |  | OK
28 | 1 | 24000003.4 | -11702.49 | 11378.11 | [13 empty] | 1.1 |  | OK
29 | 1 | 23999993.04 | -11840.31 | 12039.16 | [13 empty] | 1.1 |  | OK
30 | 1 | 23999999.6 | -11948.71 | 11608.49 | [13 empty] | 1.1 |  | OK
31 | 1 | 23999999.9 | -10925.35 | 10970.25 | [13 empty] | 1.1 |  | OK
32 | 1 | 24000005.53 | -11834.8 | 11423.41 | [13 empty] | 1.1 |  | OK
33 | 1 | 24000030.08 | -11144.57 | 11031.88 | [13 empty] | 1.1 |  | OK
34 | 1 | 24000019.6 | -11397.91 | 11074.49 | [13 empty] | 1.1 |  | OK
35 | 1 | 23999983.1 | -11162.69 | 11370.95 | [13 empty] | 1.1 |  | OK
36 | 1 | 24000002.7 | -11036.93 | 11105.36 | [13 empty] | 1.1 |  | OK
37 | 1 | 23999998.2 | -11167.87 | 11192.24 | [13 empty] | 1.1 |  | OK
38 | 1 | 23999990.8 | -11970.21 | 11629.27 | [13 empty] | 1.1 |  | OK
39 | 1 | 23999989.63 | -11257.6 | 11352.51 | [13 empty] | 1.1 |  | OK
40 | 1 | 23999998.0 | -11143.36 | 11198.88 | [13 empty] | 1.1 |  | OK
41 | 1 | 24000001.7 | -11242.41 | 11399.96 | [13 empty] | 1.1 |  | OK
42 | 1 | 23999998.13 | -11718.87 | 11368.49 | [13 empty] | 1.1 |  | OK
43 | 1 | 23999997.3 | -11159.57 | 11243.4 | [13 empty] | 1.1 |  | OK
44 | 1 | 24000000.8 | -11725.55 | 11268.12 | [13 empty] | 1.1 |  | OK
45 | 1 | 23999994.0 | -11584.85 | 11419 | [13 empty] | 1.1 |  | OK
46 | 1 | 23999992.9 | -11166.71 | 11188.12 | [13 empty] | 1.1 |  | OK
47 | 1 | 23999984.1 | -10964.21 | 11224.19 | [13 empty] | 1.1 |  | OK
48 | 1 | 23999993.1 | -11168 | 11192.96 | [13 empty] | 1.1 |  | OK
49 | 1 | 23999994.1 | -11588.8 | 11424.87 | [13 empty] | 1.1 |  | OK
50 | 1 | 23999984.3 | -10964.61 | 11242.19 | [13 empty] | 1.1 |  | OK
51 | 1 | 23999993.7 | -11031.04 | 10937.28 | [13 empty] | 1.1 |  | OK
52 | 1 | 23999969.5 | -11814.03 | 11437.39 | [13 empty] | 1.1 |  | OK
53 | 1 | 24000001.6 | -11691.27 | 11412.17 | [13 empty] | 1.1 |  | OK
验证结论Test conclusion： 合格Qualified
检验员Inspector: 王俊敏 日期Date：20190531 审核Audit： 日期Date：

## 温度特性
条码/层/位 | frq_25 | frq_-43 | frq_-40 | frq_-35 | frq_-30 | frq_-25 | frq_-20 | frq_-15 | frq_-10 | frq_-5 | frq_0 | frq_15 | frq_20 | frq_30 | frq_35 | frq_45 | frq_60 | frq_70 | frq_80 | frq_85 | frq_87
NoBarCode-2019070918-1-1/1/1 | 11999995.4 | 12000000.35 | 11999998.2 | 11999995.3 | 11999995.4 | 11999996.0 | 11999996.2 | 11999996.4 | 11999995.8 | 11999995.3 | 11999995.9 | 11999996.6 | 11999995.9 | 11999995.3 | 11999995.2 | 11999995.5 | 11999995.8 | 11999996.2 | 11999997.2 | 11999999.8 | 12000002.0
NoBarCode-2019070918-1-2/1/2 | 11999996.2 | 11999999.2 | 11999998.9 | 11999997.5 | 11999998.0 | 11999998.5 | 11999998.6 | 11999998.7 | 11999998.1 | 11999997.7 | 11999998.0 | 11999997.9 | 11999996.9 | 11999995.9 | 11999995.6 | 11999996.0 | 11999998.4 | 11999999.4 | 11999998.3 | 11999997.9 | 11999997.9
NoBarCode-2019070918-1-3/1/3 | 11999998.6 | 12000003.0 | 12000001.0 | 11999998.5 | 11999998.7 | 11999999.2 | 11999999.4 | 11999999.6 | 11999999.1 | 11999999.0 | 11999999.8 | 12000000.3 | 11999999.4 | 11999998.3 | 11999998.1 | 11999998.6 | 12000000.8 | 12000002.1 | 12000001.7 | 12000002.2 | 12000002.8
NoBarCode-2019070918-1-4/1/4 | 11999995.6 | 11999998.7 | 11999997.2 | 11999995.3 | 11999995.6 | 11999996.3 | 11999996.9 | 11999997.5 | 11999997.2 | 11999997.2 | 11999997.9 | 11999997.5 | 11999996.3 | 11999995.4 | 11999995.5 | 11999996.4 | 11999996.4 | 11999996.3 | 11999996.2 | 11999997.3 | 11999998.29
NoBarCode-2019070918-1-5/1/5 | 11999999.3 | 12000007.6 | 12000005.9 | 12000002.8 | 12000002.5 | 12000002.6 | 12000002.5 | 12000002.5 | 12000001.9 | 12000002.0 | 12000002.4 | 12000002.0 | 12000000.5 | 11999998.6 | 11999998.2 | 11999999.1 | 12000002.96 | 12000003.9 | 12000002.5 | 12000002.1 | 12000002.3
NoBarCode-2019070918-1-6/1/6 | 12000008.4 | 12000008.9 | 12000010.4 | 12000008.4 | 12000007.8 | 12000008.3 | 12000008.8 | 12000009.1 | 12000008.6 | 12000008.5 | 12000008.5 | 12000009.1 | 12000008.7 | 12000008.4 | 12000008.9 | 12000010.8 | 12000012.4 | 12000013.41 | 12000004.3 | 12000000.54 | 12000000.9
NoBarCode-2019070918-1-7/1/7 | 11999997.9 | 11999999.5 | 11999998.6 | 11999998.1 | 11999998.8 | 11999999.24 | 11999999.5 | 11999999.8 | 11999999.0 | 11999998.9 | 11999999.7 | 11999999.9 | 11999998.7 | 11999997.7 | 11999997.7 | 11999998.2 | 11999996.9 | 11999997.2 | 11999997.2 | 11999999.0 | 12000000.5
NoBarCode-2019070918-1-8/1/8 | 11999997.2 | 11999998.75 | 11999998.9 | 11999998.1 | 11999998.2 | 11999998.1 | 11999997.8 | 11999997.5 | 11999996.7 | 11999996.1 | 11999996.1 | 11999997.5 | 11999997.3 | 11999997.2 | 11999997.1 | 11999997.1 | 11999996.8 | 11999996.8 | 11999997.1 | 11999998.3 | 11999999.2
NoBarCode-2019070918-1-9/1/9 | 12000012.4 | 12000006.0 | 12000012.2 | 12000012.4 | 12000011.7 | 12000012.5 | 12000013.4 | 12000013.8 | 12000013.4 | 12000013.1 | 12000012.8 | 12000012.8 | 12000012.5 | 12000013.0 | 12000014.4 | 12000018.8 | 12000022.8 | 12000018.5 | 11999993.1 | 11999990.2 | 11999990.2
NoBarCode-2019070918-1-10/1/10 | 11999998.7 | 12000007.0 | 12000005.9 | 12000004.7 | 12000005.1 | 12000005.1 | 12000004.7 | 12000004.2 | 12000003.12 | 12000002.49 | 12000002.1 | 12000001.0 | 11999999.8 | 11999997.9 | 11999997.3 | 11999996.7 | 11999997.2 | 11999997.8 | 11999998.7 | 12000000.9 | 12000002.8
NoBarCode-2019070918-1-11/1/11 | 11999994.5 | 11999998.7 | 11999997.0 | 11999995.3 | 11999994.9 | 11999994.8 | 11999994.6 | 11999994.6 | 11999994.1 | 11999993.9 | 11999994.4 | 11999995.6 | 11999994.9 | 11999994.3 | 11999994.4 | 11999995.1 | 11999996.5 | 11999996.5 | 11999995.3 | 11999996.0 | 11999996.9
NoBarCode-2019070918-1-12/1/12 | 11999999.23 | 12000004.6 | 12000003.7 | 12000002.2 | 12000002.1 | 12000002.1 | 12000002.0 | 12000002.03 | 12000001.5 | 12000001.3 | 12000001.11 | 12000001.0 | 12000000.0 | 11999998.9 | 11999998.9 | 11999999.8 | 12000002.2 | 12000003.3 | 12000002.6 | 12000002.5 | 12000002.7
NoBarCode-2019070918-1-15/1/15 | 11999993.9 | 12000000.14 | 11999998.7 | 11999996.5 | 11999996.5 | 11999996.8 | 11999996.8 | 11999996.9 | 11999996.4 | 11999996.1 | 11999996.2 | 11999995.7 | 11999994.6 | 11999993.7 | 11999993.7 | 11999994.5 | 11999995.2 | 11999995.1 | 11999994.8 | 11999996.0 | 11999997.2
NoBarCode-2019070918-1-16/1/16 | 11999999.4 | 12000007.1 | 12000006.6 | 12000003.85 | 12000002.9 | 12000002.2 | 12000001.5 | 12000001.0 | 12000000.2 | 11999999.7 | 11999999.8 | 12000000.5 | 11999999.9 | 11999999.3 | 11999999.2 | 11999999.5 | 12000000.1 | 12000000.8 | 12000000.9 | 12000002.2 | 12000003.2
NoBarCode-2019070918-1-17/1/17 | 11999995.8 | 12000000.0 | 12000000.0 | 11999998.7 | 11999998.4 | 11999998.2 | 11999997.9 | 11999997.7 | 11999997.0 | 11999996.6 | 11999996.4 | 11999996.8 | 11999996.2 | 11999995.7 | 11999995.8 | 11999996.5 | 11999998.2 | 11999998.6 | 11999998.0 | 11999999.0 | 12000000.1
NoBarCode-2019070918-1-18/1/18 | 11999993.6 | 11999996.5 | 11999995.9 | 11999994.5 | 11999994.9 | 11999995.6 | 11999995.9 | 11999996.2 | 11999995.7 | 11999995.6 | 11999995.9 | 11999995.7 | 11999994.5 | 11999993.3 | 11999993.2 | 11999993.7 | 11999995.1 | 11999996.2 | 11999996.6 | 11999997.8 | 11999998.6
NoBarCode-2019070918-1-19/1/19 | 11999994.7 | 12000001.4 | 11999999.0 | 11999995.7 | 11999995.5 | 11999996.1 | 11999996.68 | 11999997.3 | 11999997.1 | 11999997.2 | 11999997.4 | 11999996.8 | 11999995.6 | 11999994.2 | 11999993.9 | 11999994.6 | 11999998.4 | 11999998.7 | 11999996.2 | 11999994.8 | 11999994.3
NoBarCode-2019070918-1-20/1/20 | 12000001.1 | 12000010.9 | 12000009.3 | 12000007.2 | 12000006.6 | 12000006.0 | 12000005.4 | 12000005.0 | 12000003.9 | 12000003.35 | 12000003.4 | 12000003.1 | 12000002.0 | 12000000.8 | 12000000.5 | 12000000.7 | 12000001.5 | 12000002.6 | 12000004.1 | 12000006.5 | 12000008.2
NoBarCode-2019070918-1-21/1/21 | 12000002.1 | 12000007.7 | 12000006.3 | 12000004.3 | 12000004.0 | 12000003.8 | 12000003.5 | 12000003.3 | 12000002.4 | 12000002.1 | 12000002.4 | 12000003.2 | 12000002.5 | 12000002.0 | 12000002.0 | 12000002.4 | 12000003.2 | 12000003.9 | 12000003.7 | 12000005.1 | 12000006.3
NoBarCode-2019070918-1-22/1/22 | 12000000.3 | 12000006.7 | 12000004.9 | 12000002.5 | 12000002.6 | 12000002.8 | 12000002.6 | 12000002.4 | 12000001.7 | 12000001.2 | 12000001.5 | 12000001.8 | 12000000.92 | 11999999.9 | 11999999.4 | 11999999.0 | 11999999.0 | 11999999.5 | 12000000.1 | 12000002.3 | 12000004.1
条码/层/位 | frq_25 | frq_-43 | frq_-40 | frq_-35 | frq_-30 | frq_-25 | frq_-20 | frq_-15 | frq_-10 | frq_-5 | frq_0 | frq_15 | frq_20 | frq_30 | frq_35 | frq_45 | frq_60 | frq_70 | frq_80 | frq_85 | frq_87
NoBarCode-2019070918-1-1/1/1 | 0 | 414.7779 | 237.4445 | -7.166669 | 0.2777751 | 51.3889 | 67.50003 | 82.77781 | 38.47223 | -4.861119 | 42.66668 | 106.3334 | 41.77779 | -3.361118 | -12.83334 | 10.27778 | 39.36112 | 72.33336 | 154.9723 | 371.6668 | 552.1947
NoBarCode-2019070918-1-2/1/2 | 0 | 252.4723 | 223.0834 | 112.9723 | 149.3612 | 191.4167 | 197.7778 | 206.5556 | 162.5278 | 128.0834 | 149.2223 | 140.8889 | 63.13891 | -26.69445 | -45.91668 | -10.80555 | 187.0278 | 272.0279 | 176.2223 | 144.4723 | 147.0556
NoBarCode-2019070918-1-3/1/3 | 0 | 368.1389 | 197.8056 | -8.555551 | 10.83333 | 50.3889 | 62.05557 | 82.11113 | 42.97223 | 35.33334 | 98.00001 | 138.6389 | 61.33334 | -30.16667 | -46.16667 | -3.361109 | 184.7222 | 294.1389 | 260.2223 | 298.0556 | 351.5556
NoBarCode-2019070918-1-4/1/4 | 0 | 256.4723 | 130.6667 | -21.58334 | -0.916667 | 57.91669 | 106.9167 | 155.7223 | 133.7223 | 134.1112 | 189.0834 | 161.2501 | 61.63891 | -16.08334 | -5.472227 | 67.19447 | 68.08336 | 57.19446 | 54.61113 | 145.1112 | 225.6112
NoBarCode-2019070918-1-5/1/5 | 0 | 690.4723 | 546.8056 | 288.5556 | 265.0556 | 274.6389 | 262.7222 | 262.3889 | 216.3889 | 221.5556 | 252.0556 | 222.1389 | 100.8056 | -59.88889 | -90.88889 | -21.16667 | 302.3056 | 382.8056 | 263.8889 | 227.7222 | 245.9722
NoBarCode-2019070918-1-6/1/6 | 0 | 38.83331 | 162.7499 | -2.499998 | -54.16663 | -11.99999 | 28.49998 | 59.49996 | 11.99999 | 4.58333 | 4.749997 | 59.08329 | 25.74998 | 1.333332 | 44.91664 | 203.2499 | 328.5831 | 416.7497 | -338.9998 | -655.7495 | -624.5829
NoBarCode-2019070918-1-7/1/7 | 0 | 138.5 | 58.75001 | 17.86111 | 74.27779 | 114.0278 | 132.1389 | 162.3056 | 97.22223 | 85.6389 | 154.1111 | 165.0278 | 65.13889 | -17.41667 | -11.02779 | 24.08334 | -77.36113 | -59.47224 | -56.55557 | 96.72223 | 222.2778
NoBarCode-2019070918-1-8/1/8 | 0 | 131.7223 | 144.0556 | 78.94447 | 85.58335 | 81.30558 | 51.00001 | 28.30557 | -40.72223 | -87.6389 | -88.05557 | 28.30557 | 9.722227 | -0.9166669 | -3.611109 | -2.861109 | -31.69445 | -28.30556 | -4.305551 | 93.11114 | 167.2223
NoBarCode-2019070918-1-9/1/9 | 0 | -534.9994 | -18.91665 | -5.916661 | -59.6666 | 9.666657 | 76.83325 | 117.4165 | 77.16659 | 53.24994 | 32.5833 | 28.3333 | 2.083331 | 44.16662 | 167.2498 | 527.0828 | 865.7491 | 505.2495 | -1610.915 | -1856.415 | -1854.887
NoBarCode-2019070918-1-10/1/10 | 0 | 691.8056 | 602.5556 | 501.2223 | 531.1389 | 534.2223 | 499.6389 | 463.1389 | 369.1389 | 316.6389 | 283.5556 | 195.4722 | 88.8889 | -63.55556 | -117.7222 | -162.2222 | -124.5556 | -70.05556 | -0.1944417 | 188.2222 | 338.7223
NoBarCode-2019070918-1-11/1/11 | 0 | 350.0279 | 213.8334 | 69.13892 | 39.94446 | 24.3889 | 14.8889 | 12.94445 | -29.05557 | -46.44446 | -9.472229 | 93.97227 | 39.08335 | -13.11111 | -7.277778 | 55.47225 | 170.1945 | 166.2779 | 67.9167 | 125.6667 | 206.2501
NoBarCode-2019070918-1-12/1/12 | 0 | 448.75 | 376.25 | 244.0833 | 236.9167 | 240.5833 | 232.6667 | 233.3333 | 189.8333 | 169.75 | 156.6667 | 146.5 | 62.97223 | -27.05556 | -25.16667 | 49.05556 | 243.4167 | 336 | 277 | 270.25 | 286.3334
NoBarCode-2019070918-1-15/1/15 | 0 | 520.6392 | 398.028 | 213.889 | 213.9446 | 239.5557 | 243.4723 | 250.5279 | 210.1946 | 182.0001 | 189.3057 | 149.5834 | 59.4167 | -17.02778 | -12.33334 | 54.41669 | 109.4167 | 104.1112 | 77.8056 | 176.9445 | 271.639
NoBarCode-2019070918-1-16/1/16 | 0 | 636.8889 | 595.2223 | 367.4722 | 284.2222 | 231.4722 | 170.5556 | 131.8056 | 59.55556 | 18.27778 | 31.41667 | 91.80556 | 40.52779 | -11.22222 | -16.94444 | 5.722225 | 53.80556 | 115.3056 | 123.7222 | 226.3889 | 316.8056
NoBarCode-2019070918-1-17/1/17 | 0 | 353.1946 | 351.5279 | 241.5279 | 221.5001 | 205.9723 | 174.5834 | 156.3612 | 103.25 | 69.05557 | 51.75002 | 87.38891 | 38.3889 | -4.250002 | -1.944451 | 57.91669 | 200.3334 | 239.3334 | 185.2778 | 266.4445 | 358.5279
NoBarCode-2019070918-1-18/1/18 | 0 | 236.1112 | 190.8057 | 70.8056 | 109.5556 | 163.6112 | 191.5001 | 217.389 | 174.2223 | 165.3056 | 188.1945 | 172.0279 | 71.25004 | -28.83335 | -34.19446 | 9.944447 | 122.8056 | 217.6668 | 244.9168 | 345.3335 | 418.3058
NoBarCode-2019070918-1-19/1/19 | 0 | 558.278 | 357.6113 | 85.97225 | 71.36114 | 120.5001 | 167.7778 | 216.8056 | 201.2223 | 207.1945 | 224.0001 | 177.5834 | 76.22225 | -41.16668 | -63.47225 | -9.388896 | 312.4446 | 339.3335 | 126.9723 | 14.25001 | -28.2778
NoBarCode-2019070918-1-20/1/20 | 0 | 816.7499 | 676.4166 | 501.5833 | 451.3333 | 408.25 | 358.9166 | 322.8333 | 226.8333 | 184.5833 | 187.5 | 167.1667 | 73.16666 | -31.33333 | -54.33333 | -33.83333 | 27.83333 | 123.4167 | 245.5 | 450.25 | 592.5833
NoBarCode-2019070918-1-21/1/21 | 0 | 462.3333 | 352.6666 | 180.1666 | 156.9166 | 143.6666 | 115.1666 | 95.49998 | 25 | -1.25 | 27.83333 | 88.74998 | 36.16666 | -11.91666 | -12.75 | 21 | 93.91665 | 149.25 | 136.25 | 247 | 346.4999
NoBarCode-2019070918-1-22/1/22 | 0 | 536.5833 | 385.0833 | 188.8333 | 195.5 | 211.9167 | 193 | 180.5 | 120.8333 | 80.66666 | 99.33333 | 125.25 | 54.58333 | -27.05556 | -69.83333 | -108.9167 | -105.6667 | -63.11111 | -13.91667 | 167.25 | 315.6667
X3225YF24001
判定标准： -40～+85 ±2500ppb -30～+85 ±1000ppb
| 王俊敏 |  | 20190710
检验员： | ———— | 日期： | ———— |  |  |  |  | 审核： | ———— | 日期： | ————

## 气密性
广东大普通信技术有限公司 Guangdong Dapu Teleconm technology Co., Ltd. 晶体贮能焊封壳气密性检测记录表
样本数 | 抽样数 | 日期 | 时间 | 品号 | 型号 | 漏率值（Pa•m3）/S | 判定
1-5
5-20 | 20 | 2019.07.05 | 14:30 | X3225YF24001 | 24M | 3e-10 | OK
21-40 | 20 | 2019.07.05 | 14:30 | X3225YF24001 | 24M | 3.2e-10 | OK
41-60 | 7 | 2019.07.05 | 14:30 | X3225YF24001 | 24M | 2.2e-10 | OK
61-80
81-100
备注：1.检查项判定，合格者用“OK”表示，不符合者用“NG”表示；
判定标准：测量样本为1pcs，测试值需≤1.0*10-9（Pa•m3）/S ；
检验员： | 王俊敏 |  | 检验日期： | 2019.07.05
IQC组长： |  |  | 审核日期：

## 老化
广东大普通信技术有限公司
贴片晶体老化记录表
品号:X3225YF24001 |  | 批号:20120928004 | 检验日期：2019620 | 结束日期：20190627
序号 | 老化前频率Hz | 老化后频率Hz | 老化率ppm | 判定
1 | 24000000.8 | 23999993.2 | -0.3147222 | ok
2 | 23999994.0 | 23999993.0 | -0.04375 | ok
3 | 23999992.9 | 23999991.6 | -0.05458333 | ok
4 | 23999984.1 | 23999984.7 | 0.02291667 | ok
5 | 23999993.1 | 23999982.6 | -0.4358333 | ok
6 | 23999994.1 | 23999973.2 | -0.8716667 | ok
7 | 23999984.3 | 23999986.22 | 0.08111111 | ok
8 | 23999993.7 | 23999988.9 | -0.1972222 | ok
9 | 23999969.5 | 23999970.1 | 0.02694444 | ok
10 | 24000001.6 | 23999994.31 | -0.3056944 | ok
IQC判定结论： OK
检验员：王俊敏 日期：20190628 IQC组长： 审核日期：
计算方法:（老化后-老化前）/标称频率 |  |  | 差率：±1PPM