## Sheet1
纠正预防措施报告
签单日期 | 客户编码 | 产品型号 | 出货数量 | 投产数量 | 客户交期 | 生产交期
2019-06-21 | G119 | T75A-Y319-10.00MHz | 300PCS | 216PCS | 2019-07-11 | 2019-07-21
问题描述
产品在装配QC1外观检查时发现有焊点融锡异常现象，正常焊点融锡后表面是银白色，但此批次产品回流焊后焊点表面暗沉与正常融锡焊点不一致，随后使用喷淋清洗，清洗后焊盘锡量有呈现少锡现象，经与QE评估质量风险较大，产品隔离报废，晶体回收使用；
原因分析
产生原因： | 制成经过：
a、6-12号表贴10PCS首件过炉后焊点效果OK，6-14号早上炉温测试OK，但过批量产品时206PCS发现焊点融锡不良，不良率95.37%；
b、产品使用三楼回流焊制作，三楼回流焊与二楼回流焊型号温区不一致，需要调整炉温参数；
c、当时炉温调整由SMT外发工程师朱工负责，炉温在此次异常发生前已定型，但实际参数设定不合理，参数设定没有充分的验证，导致此批次异常出现；
流出原因： | 未流出，QC1岗位已拦截
纠正对策 |  |  |  |  | 负责人 | 日期
参数变更时应做好充分验证，把验证结论以报告形式输出，组织会议进行评审，评审通过后才可投入生产使用； |  |  |  |  | 赵军强/刘天新 | 持续执行
作业指导书上添加注意事项，关于炉温参数变更需要输出验证报告及会议评审要求； |  |  |  |  | 满正 | 2019-08-22