## SMD晶体数值表
广东大普通信技术有限公司 |  |  |  |  | 晶体检测数值记录表Crystal detection numerical form | [10 empty] | W/DP QA-Q4043-01-A3
Guangdong DAPU Telecom Technology CO., LTD. | [16 empty] | NO.:
产品序列号 | 输入电流 /m A | 基准温度频率初始精度/Hz | 机械/电频率调整/PPB |  | 线性 | 相位噪声/dBc | [6 empty] | 输出波形 | 逻辑输出 电压电平 |  | 上升下降时间/ns | 占空因数/% | 峰峰值/Vp-p | 阻抗 /KΩ | 判定 结果
[6 empty] | 1 Hz | 10 Hz | 100 Hz | 1K Hz | 10K Hz | 100K Hz | 1M Hz | Clipped Sine wave | 高电平 (V) | 低电平 (mV) | [5 empty] | 1 Hz | 10 Hz | 100 Hz | 1K Hz | 10K Hz | 100K Hz | 1M Hz
| ≤2 | 19200000±28.8 | NA | NA | NA | ≤-66 | ≤-93 | ≤-120 | ≤-140 | ≤-145 | ≤-156 | ≤-157 |  | NA | NA | NA | NA | ≥0.8 |  |  | ≤-66 | ≤-93 | ≤-120 | ≤-140 | ≤-145 | ≤-156 | ≤-157
1 | 1 | 14.5 |  |  |  | -67 | -99 | -121 | -142 | -155 | -159 | -159 | [5 empty] | 1.03 |  | OK | -68 | -96 | -121 | -141 | -155 | -159 | -159
2 | 1 | 11.7 |  |  |  | -69 | -98 | -122 | -142 | -155 | -158 | -159 | [5 empty] | 1.03 |  | OK | -68 | -96 | -120 | -140 | -154 | -159 | -159
3 | 1 | 12.2 |  |  |  | -67 | -98 | -121 | -142 | -154 | -159 | -159 | [5 empty] | 1.03 |  | OK | -60 | -93 | -118 | -140 | -156 | -158 | -159
4 | 1 | 10.3 |  |  |  | -67 | -98 | -121 | -139 | -153 | -154 | -150 | [5 empty] | 1.03 |  | OK | -69 | -98 | -121 | -142 | -155 | -158 | -159
5 | 1 | 9.06 |  |  |  | -66 | -94 | -121 | -142 | -155 | -158 | -159 | [5 empty] | 1.03 |  | OK | -65 | -95 | -121 | -141 | -156 | -159 | -159
6 | 1 | 6.9 |  |  |  | -66 | -94 | -122 | -142 | -159 | -159 | -159 | [5 empty] | 1.03 |  | OK | -66 | -95 | -121 | -141 | -156 | -159 | -159
7 | 1 | 12.1 |  |  |  | -68 | -100 | -121 | -142 | -155 | -158 | -159 | [5 empty] | 1.03 |  | OK | -66 | -98 | -121 | -142 | -156 | -159 | -159
8 | 1 | 11.1 |  |  |  | -67 | -102 | -120 | -141 | -155 | -159 | -160 | [5 empty] | 1.03 |  | OK | -65 | -96 | -122 | -142 | -156 | -159 | -159
9 | 1 | 10.8 |  |  |  | -66 | -98 | -120 | -142 | -155 | -160 | -160 | [5 empty] | 1.03 |  | OK | -66 | -96 | -121 | -141 | -156 | -159 | -159
10 | 1 | 6.3 |  |  |  | -67 | -98 | -122 | -140 | -155 | -158 | -159 | [5 empty] | 1.03 |  | OK | -68 | -98 | -122 | -142 | -156 | -159 | -159
11 | 1 | 12.1 |  |  |  | -70 | -95 | -121 | -142 | -155 | -159 | -160 | [5 empty] | 1.03 |  | OK
12 | 1 | 8.7 |  |  |  | -66 | -97 | -122 | -142 | -154 | -156 | -159 | [5 empty] | 1.03 |  | OK
13 | 1 | 8.4 |  |  |  | -66 | -95 | -122 | -142 | -156 | -159 | -159 | [5 empty] | 1.03 |  | OK
14 | 1 | 11.1 |  |  |  | -70 | -96 | -121 | -142 | -155 | -159 | -159 | [5 empty] | 1.03 |  | OK
15 | 1 | 12.06 |  |  |  | -69 | -95 | -122 | -142 | -155 | -160 | -160 | [5 empty] | 1.03 |  | OK
16 | 1 | 12.9 |  |  |  | -65 | -96 | -120 | -141 | -156 | -159 | -160 | [5 empty] | 1.03 |  | OK
17 | 1 | 9.05 |  |  |  | -68 | -96 | -122 | -142 | -156 | -159 | -160 | [5 empty] | 1.03 |  | OK
18 | 1 | 11.9 |  |  |  | -68 | -97 | -121 | -141 | -157 | -159 | -159 | [5 empty] | 1.03 |  | OK
19 | 1 | 9.7 |  |  |  | -67 | -95 | -120 | -142 | -155 | -159 | -160 | [5 empty] | 1.03 |  | OK
20 | 1 | 8.9 |  |  |  | -68 | -97 | -120 | -141 | -155 | -159 | -160 | [5 empty] | 1.03 |  | OK
21 | 1 | 8.5 |  |  |  | -67 | -97 | -121 | -141 | -156 | -160 | -159 | [5 empty] | 1.03 |  | OK
22 | 1 | 12.7 |  |  |  | -67 | -95 | -121 | -141 | -155 | -158 | -160 | [5 empty] | 1.03 |  | OK
23 | 1 | 8.4 |  |  |  | -65 | -96 | -122 | -142 | -155 | -159 | -159 | [5 empty] | 1.03 |  | OK
24 | 1 | 12.9 |  |  |  | -66 | -101 | -120 | -141 | -157 | -160 | -160 | [5 empty] | 1.03 |  | OK
25 | 1 | 9.7 |  |  |  | -63 | -93 | -120 | -142 | -156 | -160 | -160 | [5 empty] | 1.03 |  | OK
26 | 1 | 9.2 |  |  |  | -67 | -98 | -121 | -142 | -156 | -159 | -159 | [5 empty] | 1.03 |  | OK
27 | 1 | 7.6 |  |  |  | -69 | -97 | -120 | -142 | -155 | -158 | -159 | [5 empty] | 1.03 |  | OK
28 | 1 | 10.6 |  |  |  | -65 | -93 | -121 | -141 | -155 | -159 | -159 | [5 empty] | 1.03 |  | OK
29 | 1 | 9.8 |  |  |  | -67 | -97 | -121 | -141 | -155 | -159 | -159 | [5 empty] | 1.03 |  | OK
30 | 1 | 8.1 |  |  |  | -67 | -96 | -121 | -142 | -155 | -158 | -159 | [5 empty] | 1.03 |  | OK
31 | 1 | 14.4 |  |  |  | -68 | -96 | -121 | -142 | -155 | -159 | -157 | [5 empty] | 1.03 |  | OK
32 | 1 | 8.8 |  |  |  | -65 | -95 | -121 | -142 | -155 | -158 | -159 | [5 empty] | 1.03 |  | OK
33 | 1 | 10.8 |  |  |  | -67 | -96 | -121 | -142 | -155 | -159 | -159 | [5 empty] | 1.03 |  | OK
34 | 1 | 8.01 |  |  |  | -64 | -93 | -120 | -141 | -155 | -158 | -159 | [5 empty] | 1.03 |  | OK
35 | 1 | 8.8 |  |  |  | -67 | -96 | -121 | -142 | -154 | -159 | -160 | [5 empty] | 1.03 |  | OK
36 | 1 |  |  |  |  | -67 | -95 | -121 | -142 | -155 | -159 | -160 | [5 empty] | 1.03 |  | OK
37 | 1 | 7.4 |  |  |  | -66 | -98 | -121 | -142 | -156 | -159 | -160 | [5 empty] | 1.03 |  | OK
38 | 1 | 11.2 |  |  |  | -67 | -96 | -121 | -142 | -155 | -159 | -160 | [5 empty] | 1.03 |  | OK
39 | 1 | 10.8 |  |  |  | -67 | -95 | -121 | -142 | -155 | -159 | -160 | [5 empty] | 1.03 |  | OK
40 | 1 | 9.01 |  |  |  | -68 | -97 | -120 | -142 | -155 | -158 | -159 | [5 empty] | 1.03 |  | OK
41 | 1 | 10.5 |  |  |  | -68 | -97 | -121 | -142 | -156 | -159 | -159 | [5 empty] | 1.03 |  | OK
42 | 1 | 8.8 |  |  |  | -67 | -96 | -120 | -142 | -157 | -158 | -159 | [5 empty] | 1.03 |  | OK
43 | 1 | 8.15 |  |  |  | -66 | -94 | -121 | -142 | -156 | -159 | -159 | [5 empty] | 1.03 |  | OK
44 | 1 | 9.5 |  |  |  | -66 | -96 | -122 | -141 | -155 | -158 | -159 | [5 empty] | 1.03 |  | OK
45 | 1 | 14.8 |  |  |  | -68 | -98 | -121 | -142 | -155 | -158 | -159 | [5 empty] | 1.03 |  | OK
46 | 1 | 10.1 |  |  |  | -69 | -96 | -121 | -142 | -155 | -159 | -159 | [5 empty] | 1.03 |  | OK
47 | 1 | 8.03 |  |  |  | -66 | -96 | -120 | -142 | -154 | -159 | -159 | [5 empty] | 1.03 |  | OK
48 | 1 | 12.6 |  |  |  | -63 | -95 | -120 | -141 | -154 | -158 | -159 | [5 empty] | 1.03 |  | OK
49 | 1 | 8.3 |  |  |  | -68 | -97 | -121 | -141 | -155 | -159 | -159 | [5 empty] | 1.03 |  | OK
50 | 1 | 9.3 |  |  |  | -63 | -97 | -121 | -142 | -155 | -159 | -160 | [5 empty] | 1.03 |  | OK
51 | 1 | 8.4 | [15 empty] | 1.03 |  | OK
52 | 1 | 8.9 | [15 empty] | 1.03 |  | OK
53 | 1 | 11.6 | [15 empty] | 1.03 |  | OK
54 | 1 | 9.13 | [15 empty] | 1.03 |  | OK
55 | 1 | 10.5 | [15 empty] | 1.03 |  | OK
56 | 1 | 14.7 | [15 empty] | 1.03 |  | OK
57 | 1 | 8.7 | [15 empty] | 1.03 |  | OK
58 | 1 | 12.3 | [15 empty] | 1.03 |  | OK
59 | 1 | 8.9 | [15 empty] | 1.03 |  | OK
60 | 1 | 11.9 | [15 empty] | 1.03 |  | OK
61 | 1 | 6.1 | [15 empty] | 1.03 |  | OK
62 | 1 | 12.5 | [15 empty] | 1.03 |  | OK
63 | 1 | 10.8 | [15 empty] | 1.03 |  | OK
64 | 1 | 6.5 | [15 empty] | 1.03 |  | OK
65 | 1 | 9.9 | [15 empty] | 1.03 |  | OK
66 | 1 | 10.7 | [15 empty] | 1.03 |  | OK
67 | 1 | 9.4 | [15 empty] | 1.03 |  | OK
68 | 1 | 12.9 | [15 empty] | 1.03 |  | OK
69 | 1 | 10.1 | [15 empty] | 1.03 |  | OK
70 | 1 | 11.03 | [15 empty] | 1.03 |  | OK
71 | 1 | 10.5 | [15 empty] | 1.03 |  | OK
72 | 1 | 9.2 | [15 empty] | 1.03 |  | OK
73 | 1 | 11.1 | [15 empty] | 1.03 |  | OK
74 | 1 | 10.5 | [15 empty] | 1.03 |  | OK
75 | 1 | 7.4 | [15 empty] | 1.03 |  | OK
76 | 1 | 8.2 | [15 empty] | 1.03 |  | OK
77 | 1 | 5.8 | [15 empty] | 1.03 |  | OK
78 | 1 | 10.6 | [15 empty] | 1.03 |  | OK
79 | 1 | 7.01 | [15 empty] | 1.03 |  | OK
80 | 1 | 6.04 | [15 empty] | 1.03 |  | OK
81 | 1 | 9.9 | [15 empty] | 1.03 |  | OK
82 | 1 | 10.9 | [15 empty] | 1.03 |  | OK
83 | 1 | 9.03 |  |  | 83 | [12 empty] | 1.03 |  | OK
84 | 1 | 8.18 |  |  | 84 | [12 empty] | 1.03 |  | OK
85 | 1 | 12.2 |  |  | 85 | [12 empty] | 1.03 |  | OK
86 | 1 | 9.7 |  |  | 86 | [12 empty] | 1.03 |  | OK
87 | 1 | 13.2 |  |  | 87 | [12 empty] | 1.03 |  | OK
88 | 1 | 10.5 |  |  | 88 | [12 empty] | 1.03 |  | OK
89 | 1 | 9.2 |  |  | 89 | [12 empty] | 1.03 |  | OK
90 | 1 | 7.8 |  |  | 90 | [12 empty] | 1.03 |  | OK
91 | 1 | 11.7 |  |  | 91 | [12 empty] | 1.03 |  | OK
92 | 1 | 9.8 |  |  | 92 | [12 empty] | 1.03 |  | OK
93 | 1 | 12.2 |  |  | 93 | [12 empty] | 1.03 |  | OK
94 | 1 | 10.1 | [15 empty] | 1.03 |  | OK
95 | 1 | 10.9 | [15 empty] | 1.03 |  | OK
96 | 1 | 10.6 | [15 empty] | 1.04 |  | OK
验证结论Test conclusion： 合格Qualified
检验员Inspector:王俊敏 日期Date： 20200516 审核Audit： 日期Date：

## 温度特性
广东大普通信技术有限公司 Guangdong Dapu Teleconm technology Co., Ltd.
晶体温度特性检测记录表 W/DP QA-Q4043-01-A3
条码/层/位 | frq_25 | frq_-42 | frq_-40 | frq_-35 | frq_-25 | frq_-15 | frq_-5 | frq_5 | frq_15 | frq_35 | frq_45 | frq_55 | frq_60 | frq_70 | frq_80 | frq_85 | frq_90 | frq_95 | frq_100 | frq_105
NoBarCode-2020061117-1-2/1/2 | 9600004.647 | 9600001.319 | 9600002.697 | 9600005.041 | 9600005.539 | 9600004.575 | 9600004.8 | 9600004.496 | 9600004.677 | 9600005.881 | 9600006.042 | 9600004.55 | 9600003.702 | 9600003.159 | 9600003.823 | 9600004.406 | 9600005.573 | 9600006.041 | 9600004.55 | 9600003.1
NoBarCode-2020061117-1-4/1/4 | 9600006.309 | 9600003.961 | 9600003.808 | 9600003.753 | 9600004.014 | 9600004.182 | 9600005.242 | 9600005.628 | 9600006.166 | 9600008.105 | 9600008.906 | 9600007.934 | 9600007.032 | 9600005.938 | 9600004.904 | 9600005.091 | 9600005.81 | 9600006.479 | 9600005.985 | 9600005.942
NoBarCode-2020061117-1-5/1/5 | 9600004.897 | 9600004.046 | 9600004.407 | 9600004.715 | 9600004.606 | 9600003.753 | 9600004.465 | 9600004.556 | 9600004.869 | 9600006.152 | 9600006.569 | 9600005.534 | 9600004.761 | 9600004.452 | 9600004.79 | 9600005.003 | 9600005.495 | 9600005.974 | 9600005.8 | 9600006.391
NoBarCode-2020061117-1-6/1/6 | 9600006.295 | 9600004.722 | 9600004.5 | 9600004.635 | 9600004.271 | 9600003.631 | 9600004.711 | 9600005.481 | 9600006.273 | 9600007.593 | 9600007.927 | 9600006.587 | 9600005.739 | 9600005.253 | 9600005.157 | 9600005.138 | 9600005.116 | 9600004.696 | 9600002.909 | 9600002.3
NoBarCode-2020061117-1-7/1/7 | 9600006.075 | 9600004.955 | 9600005.053 | 9600005.418 | 9600005.052 | 9600004.261 | 9600005.008 | 9600005.3 | 9600005.85 | 9600007.7 | 9600008.128 | 9600006.91 | 9600005.876 | 9600005.782 | 9600005.4 | 9600005.337 | 9600005.935 | 9600006.453 | 9600006.057 | 9600006.513
NoBarCode-2020061117-1-8/1/8 | 9600005.401 | 9600004.14 | 9600004.277 | 9600004.566 | 9600003.872 | 9600002.907 | 9600003.829 | 9600004.565 | 9600005.325 | 9600006.798 | 9600006.607 | 9600004.623 | 9600003.646 | 9600003.407 | 9600004.323 | 9600005.855 | 9600008.693 | 9600010.4 | 9600008.5 | 9600002.912
NoBarCode-2020061117-1-9/1/9 | 9600005.206 | 9600007.732 | 9600007.538 | 9600007.376 | 9600006.961 | 9600005.615 | 9600006.394 | 9600006.3 | 9600006.057 | 9600005.4 | 9600005.255 | 9600003.784 | 9600002.97 | 9600002.819 | 9600003.988 | 9600004.908 | 9600005.846 | 9600006.348 | 9600005.071 | 9600003.513
NoBarCode-2020061117-1-10/1/10 | 9600005.601 | 9600004.9 | 9600004.431 | 9600004.311 | 9600004.009 | 9600004.388 | 9600005.889 | 9600006.292 | 9600006.246 | 9600006.46 | 9600006.412 | 9600005.0 | 9600004.137 | 9600003.599 | 9600003.5 | 9600004.113 | 9600005.473 | 9600006.474 | 9600005.604 | 9600004.731
NoBarCode-2020061117-1-11/1/11 | 9600006.594 | 9600006.037 | 9600005.6 | 9600005.134 | 9600005.746 | 9600006.371 | 9600007.404 | 9600007.3 | 9600007.2 | 9600007.242 | 9600007.349 | 9600005.9 | 9600005.002 | 9600004.343 | 9600004.089 | 9600004.552 | 9600006.2 | 9600007.847 | 9600007.062 | 9600004.721
NoBarCode-2020061117-1-12/1/12 | 9600004.601 | 9600003.058 | 9600004.025 | 9600005.884 | 9600006.538 | 9600005.927 | 9600006.27 | 9600005.51 | 9600005.3 | 9600005.049 | 9600005.279 | 9600003.885 | 9600002.829 | 9600001.894 | 9600001.757 | 9600002.517 | 9600003.787 | 9600005.016 | 9600004.358 | 9600002.523
NoBarCode-2020061117-1-15/1/15 | 9600006.181 | 9600006.979 | 9600007.254 | 9600007.629 | 9600007.356 | 9600005.893 | 9600006.287 | 9600006.177 | 9600006.275 | 9600007.4 | 9600007.785 | 9600006.527 | 9600005.543 | 9600004.498 | 9600004.331 | 9600004.424 | 9600004.906 | 9600005.277 | 9600004.355 | 9600003.543
NoBarCode-2020061117-1-16/1/16 | 9600007.097 | 9600004.629 | 9600004.91 | 9600005.484 | 9600005.296 | 9600004.953 | 9600005.811 | 9600006.154 | 9600006.897 | 9600008.641 | 9600008.82 | 9600006.832 | 9600005.622 | 9600004.201 | 9600003.557 | 9600003.887 | 9600005.633 | 9600007.144 | 9600007.441 | 9600007.904
NoBarCode-2020061117-1-17/1/17 | 9600007.025 | 9600004.475 | 9600005.1 | 9600005.824 | 9600005.93 | 9600005.378 | 9600006.304 | 9600006.677 | 9600007.056 | 9600008.068 | 9600008.595 | 9600007.306 | 9600006.48 | 9600006.2 | 9600006.212 | 9600006.611 | 9600007.1 | 9600007.521 | 9600006.264 | 9600004.928
NoBarCode-2020061117-1-18/1/18 | 9600006.102 | 9600004.159 | 9600004.6 | 9600004.571 | 9600004.811 | 9600004.639 | 9600005.508 | 9600005.634 | 9600005.959 | 9600007.614 | 9600008.088 | 9600006.867 | 9600005.847 | 9600004.741 | 9600004.088 | 9600004.012 | 9600005.261 | 9600006.039 | 9600005.341 | 9600003.763
NoBarCode-2020061117-1-19/1/19 | 9600006.9 | 9600002.898 | 9600003.439 | 9600004.743 | 9600005.5 | 9600004.316 | 9600004.8 | 9600005.215 | 9600006.206 | 9600008.028 | 9600008.25 | 9600006.779 | 9600005.6 | 9600004.797 | 9600005.755 | 9600006.043 | 9600006.603 | 9600007.3 | 9600007.203 | 9600007.243
NoBarCode-2020061117-1-20/1/20 | 9600006.458 | 9600007.224 | 9600007.308 | 9600007.829 | 9600007.383 | 9600006.218 | 9600006.717 | 9600006.527 | 9600006.716 | 9600007.499 | 9600007.634 | 9600006.09 | 9600004.93 | 9600004.048 | 9600004.06 | 9600004.563 | 9600005.159 | 9600005.715 | 9600004.829 | 9600003.602
NoBarCode-2020061117-1-21/1/21 | 9600005.81 | 9600004.017 | 9600003.909 | 9600003.844 | 9600004.195 | 9600004.371 | 9600005.353 | 9600005.5 | 9600005.726 | 9600007.44 | 9600008.257 | 9600007.459 | 9600006.6 | 9600005.923 | 9600005.828 | 9600005.824 | 9600006.337 | 9600007.152 | 9600006.502 | 9600005.895
NoBarCode-2020061117-1-22/1/22 | 9600005.891 | 9600003.877 | 9600004.181 | 9600004.96 | 9600005.07 | 9600004.676 | 9600005.605 | 9600005.724 | 9600005.957 | 9600007.172 | 9600007.992 | 9600006.876 | 9600005.9 | 9600004.952 | 9600005.327 | 9600004.887 | 9600005.7 | 9600006.269 | 9600005.8 | 9600004.496
NoBarCode-2020061117-1-23/1/23 | 9600007.056 | 9600005.512 | 9600006 | 9600007.174 | 9600006.65 | 9600005.4 | 9600005.614 | 9600005.96 | 9600006.9 | 9600008.536 | 9600008.506 | 9600006.522 | 9600005.555 | 9600005.482 | 9600005.896 | 9600006.718 | 9600008.4 | 9600009.653 | 9600008.762 | 9600007.062
NoBarCode-2020061209-1-2/1/2 | 9600004.786 | 9600007.379 | 9600007.273 | 9600006.915 | 9600005.724 | 9600004.435 | 9600004.906 | 9600004.697 | 9600005.101 | 9600005.971 | 9600005.86 | 9600003.819 | 9600002.637 | 9600001.6 | 9600001.254 | 9600002.241 | 9600004.098 | 9600006.281 | 9600006.0 | 9600005.1
条码/层/位 | frq_25 | frq_-42 | frq_-40 | frq_-35 | frq_-25 | frq_-15 | frq_-5 | frq_5 | frq_15 | frq_35 | frq_45 | frq_55 | frq_60 | frq_70 | frq_80 | frq_85 | frq_90 | frq_95 | frq_100 | frq_105
NoBarCode-2020061117-1-2/1/2 | 0 | -346.6665 | -203.1249 | 41.04165 | 92.91662 | -7.499996 | 17.97916 | -15.72916 | 3.124998 | 128.5416 | 145.3124 | -10.10416 | -98.43745 | -154.9999 | -85.83329 | -25.10415 | 96.45829 | 145.2083 | -10.10416 | -156.4166
NoBarCode-2020061117-1-4/1/4 | 0 | -244.5832 | -260.5207 | -266.2498 | -239.0623 | -221.5624 | -111.1458 | -70.93745 | -14.89582 | 187.0832 | 270.5207 | 169.2707 | 75.31245 | -38.64581 | -146.3541 | -126.8749 | -51.97913 | 17.70832 | -33.74998 | -38.22914
NoBarCode-2020061117-1-5/1/5 | 0 | -88.64579 | -51.04164 | -18.95832 | -30.31248 | -119.1666 | -44.99998 | -35.52082 | -2.916665 | 130.7291 | 174.1666 | 66.35413 | -14.16666 | -46.35414 | -11.14583 | 11.04166 | 62.29163 | 112.1874 | 89.01037 | 155.6249
NoBarCode-2020061117-1-6/1/6 | 0 | -163.8541 | -183.4478 | -172.9166 | -210.8332 | -277.4998 | -164.9999 | -84.79161 | -2.291665 | 135.2082 | 169.9999 | 30.41665 | -57.91663 | -108.5416 | -118.5416 | -120.5208 | -122.8124 | -166.5624 | -352.7081 | -418.0414
NoBarCode-2020061117-1-7/1/7 | 0 | -116.6666 | -106.4583 | -68.43746 | -106.5624 | -188.9582 | -111.1458 | -78.26037 | -23.43749 | 165.1353 | 213.854 | 86.97911 | -20.72915 | -30.52081 | -74.69787 | -76.87495 | -14.58332 | 39.37498 | -1.874999 | 45.62497
NoBarCode-2020061117-1-8/1/8 | 0 | -131.3541 | -117.0833 | -86.97912 | -159.2707 | -259.7915 | -163.7499 | -87.08328 | -7.916662 | 145.5208 | 125.6249 | -81.04162 | -182.8124 | -207.7082 | -112.2916 | 47.29164 | 342.9165 | 516.5935 | 322.8123 | -259.2707
NoBarCode-2020061117-1-9/1/9 | 0 | 263.1249 | 242.9165 | 226.0415 | 182.8124 | 42.60414 | 123.7499 | 119.0833 | 88.64579 | 22.58332 | 5.104164 | -148.1249 | -232.9165 | -248.6457 | -126.8749 | -31.04165 | 66.66663 | 118.9583 | -14.06249 | -176.3541
NoBarCode-2020061117-1-10/1/10 | 0 | -70.24996 | -121.8749 | -134.3749 | -165.8332 | -126.3541 | 29.99998 | 71.97912 | 67.18746 | 89.47911 | 84.47912 | -62.88538 | -152.4999 | -208.5415 | -213.7811 | -154.9999 | -13.33333 | 90.93745 | 0.3124999 | -90.62495
NoBarCode-2020061117-1-11/1/11 | 0 | -58.02079 | -106.3645 | -152.0832 | -88.33327 | -23.22915 | 84.37494 | 76.08328 | 64.29162 | 67.49995 | 78.64578 | -73.13537 | -165.8332 | -234.479 | -260.9373 | -212.7082 | -35.95831 | 130.5207 | 48.74997 | -195.104
NoBarCode-2020061117-1-12/1/12 | 0 | -160.7291 | -59.99997 | 133.6458 | 201.7707 | 138.1249 | 173.8541 | 94.68745 | 67.73955 | 46.66664 | 70.62497 | -74.5833 | -184.5832 | -281.979 | -296.2499 | -217.0832 | -84.79163 | 43.22915 | -25.31249 | -216.4582
NoBarCode-2020061117-1-15/1/15 | 0 | 83.12495 | 111.7708 | 150.8332 | 122.3958 | -29.99998 | 11.04166 | -0.4166665 | 9.79166 | 129.0416 | 167.0832 | 36.04164 | -66.45829 | -175.3124 | -192.7082 | -183.0207 | -132.8124 | -94.16661 | -190.2082 | -274.7915
NoBarCode-2020061117-1-16/1/16 | 0 | -257.0831 | -227.8123 | -168.0207 | -187.604 | -223.3332 | -133.9582 | -98.22909 | -20.83332 | 160.8332 | 179.479 | -27.60415 | -153.6457 | -301.6664 | -368.7497 | -334.3748 | -152.4999 | 4.89583 | 35.83331 | 84.06244
NoBarCode-2020061117-1-17/1/17 | 0 | -265.6248 | -205.0936 | -125.1041 | -114.0624 | -171.5624 | -75.10411 | -36.24997 | 3.229164 | 108.6458 | 163.5415 | 29.27081 | -56.77079 | -85.93744 | -84.68744 | -43.12497 | 11.07291 | 51.66663 | -79.27078 | -218.4373
NoBarCode-2020061117-1-18/1/18 | 0 | -202.3957 | -161.6145 | -159.4791 | -134.4791 | -152.3957 | -61.87496 | -48.74997 | -14.89582 | 157.4999 | 206.8749 | 79.68745 | -26.56248 | -141.7707 | -209.7915 | -217.7082 | -87.60411 | -6.562496 | -79.27078 | -243.6457
NoBarCode-2020061117-1-19/1/19 | 0 | -419.5101 | -363.156 | -227.3228 | -144.9791 | -271.8019 | -220.6457 | -178.1561 | -74.92703 | 114.8645 | 137.9895 | -15.23957 | -136.2499 | -221.6978 | -121.9062 | -91.90618 | -33.57289 | 42.0208 | 28.92706 | 33.09373
NoBarCode-2020061117-1-20/1/20 | 0 | 79.79161 | 88.54161 | 142.8124 | 96.3541 | -24.99998 | 26.97915 | 7.187495 | 26.87498 | 108.4374 | 122.4999 | -38.33331 | -159.1666 | -251.0415 | -249.7915 | -197.3957 | -135.3124 | -77.39578 | -169.6874 | -297.4998
NoBarCode-2020061117-1-21/1/21 | 0 | -186.7707 | -198.0207 | -204.7915 | -168.2291 | -149.8957 | -47.60414 | -36.39581 | -8.749995 | 169.7916 | 254.8957 | 171.7707 | 81.95828 | 11.77083 | 1.874999 | 1.458332 | 54.8958 | 139.7916 | 72.08329 | 8.854161
NoBarCode-2020061117-1-22/1/22 | 0 | -209.7915 | -178.1249 | -96.97911 | -85.52078 | -126.5624 | -29.79165 | -17.39582 | 6.874996 | 133.4374 | 218.854 | 102.6041 | 3.114581 | -97.81244 | -58.74996 | -104.5833 | -24.52082 | 39.37498 | -10.49999 | -145.3124
NoBarCode-2020061117-1-23/1/23 | 0 | -160.8332 | -109.9999 | 12.29166 | -42.29164 | -171.3853 | -150.2082 | -114.1666 | -20.42707 | 154.1666 | 151.0416 | -55.62496 | -156.3541 | -163.9582 | -120.8332 | -35.20831 | 138.2811 | 270.5206 | 177.7082 | 0.6249996
NoBarCode-2020061209-1-2/1/2 | 0 | 270.104 | 259.0624 | 221.7707 | 97.70828 | -36.56248 | 12.49999 | -9.270829 | 32.81248 | 123.4374 | 111.8749 | -100.7291 | -223.8541 | -336.7082 | -367.9165 | -265.104 | -71.66663 | 155.7291 | 126.4791 | 28.35415
RDTEMPH900314
判定标准： -40～105 ±1000ppb
检验员：王俊敏 |  | 20200612 |  |  | 审核： | ———— | 日期： | ————

## 气密性
广东大普通信技术有限公司 Guangdong Dapu Teleconm technology Co., Ltd. 晶体贮能焊封壳气密性检测记录表
抽样数量 | 每次试验样本数 | 日期 | 时间 | 品号 | 型号 | 漏率值（Pa•m3）/S | 判定
96pcs | 20 |  | 17:00 | RDTEMPH900314 | 19.2MHZ | 3e-10 | OK
| 20 |  | 17:00 | RDTEMPH900314 | 19.2MHZ | 3.4e-10 | OK
| 20 |  | 17:00 | RDTEMPH900314 | 19.2MHZ | 3.2e-10 | OK
| 20 |  | 17:00 | RDTEMPH900314 | 19.2MHZ | 2.9e-10 | OK
| 16 |  | 17:00 | RDTEMPH900314 | 19.2MHZ | 2.1e-10 | OK
备注：1.检查项判定，合格者用“OK”表示，不符合者用“NG”表示；
判定标准：每次试验样本数20pcs Max ，每组记录1个测试值，要求测试值需≤1.0*10-9（Pa•m3）/S ；
检验员： | 王俊敏 |  |  | 检验日期： | 20200519
;
IQC组长： |  |  |  | 审核日期：
;

## 老化
广东大普通信技术有限公司
贴片晶体老化记录表
品号:RDTEMPH900314 |  | 批号:20200604001 | 检验日期：20200611 | 结束日期：20200617
序号 | 老化前频率Hz | 老化后频率Hz | 老化率ppm | 判定
1 | 14.5 |  | -0.7552083 | ok
2 | 11.7 |  | -0.609375 | ok
3 | 12.2 |  | -0.6354167 | ok
4 | 10.3 |  | -0.5364583 | ok
5 | 9.06 |  | -0.471875 | ok
6 | 6.9 |  | -0.359375 | ok
7 | 12.1 |  | -0.6302083 | ok
8 | 11.1 |  | -0.578125 | ok
9 | 10.8 |  | -0.5625 | ok
10 | 6.3 |  | -0.328125 | ok
IQC判定结论： OK
检验员：王俊敏 日期：20200618 IQC组长： 审核日期：
计算方法:（老化后-老化前）/标称频率 |  |  | 差率：±1PPM

## 尺寸
广东大普通信技术有限公司 Guangdong Dapu Teleconm technology Co., Ltd.
晶体尺寸检验数据表 W/DP QA-Q4043-01-A3
序号 | 长 | 宽 | 高
上限值： | 2.1mm | 1.7mm | 0.8mm
下限值： | 1.9mm | 1.5mm | 0.6mm
1 | 2.06 | 1.67 | 0.79
2 | 2.05 | 1.68 | 0.78
3 | 2.06 | 1.66 | 0.77
4 | 2.05 | 1.66 | 0.78
5 | 2.06 | 1.59 | 0.77
6 | 2.06 | 1.66 | 0.77
7 | 2.05 | 1.67 | 0.77
8 | 2.05 | 1.66 | 0.77