## SMD晶体数值表
广东大普通信技术有限公司 |  |  |  |  | 晶体检测数值记录表Crystal detection numerical form | [10 empty] | W/DP QA-Q4043-01-A3
Guangdong DAPU Telecom Technology CO., LTD. | [16 empty] | NO.:
产品序列号 | 输入电流 /m A | 基准温度频率初始精度/Hz | 机械/电频率调整/PPB |  | 线性 | 相位噪声/dBc | [6 empty] | 输出波形 | 逻辑输出 电压电平 |  | 上升下降时间/ns | 占空因数/% | 峰峰值/Vp-p | 阻抗 /KΩ | 判定 结果
[6 empty] | 1 Hz | 10 Hz | 100 Hz | 1K Hz | 10K Hz | 100K Hz | 1M Hz | Clipped Sine wave | 高电平 (V) | 低电平 (mV)
| ≤2 | 32768000~±49.2 | ≤262.14 | ≥262.14 | NA | NA | NA | NA | NA | NA | NA | NA |  | NA | NA | NA | NA | ≥0.8
1 | 1.5 | -110 | -705 | 755 | [13 empty] | 2.5 |  | NG
2 | 1.5 | -184 | -683 | 744 | [13 empty] | 2.5 |  | NG
3 | 1.5 | -178 | -713 | 748 | [13 empty] | 2.5 |  | NG
4 | 1.5 | -139 | -753 | 719 | [13 empty] | 2.5 |  | NG
5 | 1.5 | -124 | -690 | 612 | [13 empty] | 2.5 |  | NG
6 | 1.5 | -177 | -690 | 746 | [13 empty] | 2.5 |  | NG
7 | 1.5 | -156 | -690 | 711 | [13 empty] | 2.5 |  | NG
8 | 1.5 | -165 | -711 | 626 | [13 empty] | 2.5 |  | NG
9 | 1.5 | -80 | -905 | 568 | [13 empty] | 2.5 |  | NG
10 | 1.5 | -115 | -738 | 649 | [13 empty] | 2.5 |  | NG
11 | 1.5 | -43 | -752 | 497 | [13 empty] | 2.5 |  | OK
12 | 1.5 | -187 | -742 | 768 | [13 empty] | 2.5 |  | NG
13 | 1.5 | -95 | -697 | 647 | [13 empty] | 2.5 |  | NG
14 | 1.5 | -33 | -773 | 528 | [13 empty] | 2.5 |  | OK
15 | 1.5 | -144 | -780 | 680 | [13 empty] | 2.5 |  | NG
16 | 1.5 | -99 | -720 | 662 | [13 empty] | 2.5 |  | NG
17 | 1.5 | -193 | -783 | 740 | [13 empty] | 2.5 |  | NG
18 | 1.5 | -133 | -678 | 643 | [13 empty] | 2.5 |  | NG
19 | 1.5 | -155 | -706 | 756 | [13 empty] | 2.5 |  | NG
20 | 1.5 | -176 | -736 | 654 | [13 empty] | 2.5 |  | NG
验证结论Test conclusion： 不合格
检验员Inspector: 王俊敏 日期Date：20200112 审核Audit： 日期Date：
65.536
6143078.4

## 老化
广东大普通信技术有限公司
贴片晶体老化记录表
品号:X53YF32770 |  | 批号:20130502004 | 检验日期：20200705 | 结束日期：20200712
序号 | 老化前频率Hz | 老化后频率Hz | 老化率ppm | 判定
1 | -110 | -108 | 0.1041667 | ok
2 | -184 | -110 | 3.854167 | ok
3 | -178 | -115 | 3.28125 | ok
4 | -139 | -167 | -1.458333 | ok
5 | -124 | -180 | -2.916667 | ok
6 | -177 | -135 | 2.1875 | ok
7 | -156 | -153 | 0.15625 | ok
8 | -165 | -223 | -3.020833 | ok
9 | -80 | -216 | -7.083333 | ok
10 | -115 | -195 | -4.166667 | ok
IQC判定结论： OK
检验员：王俊敏 日期：20200713 IQC组长： 审核日期：
计算方法:（老化后-老化前）/标称频率 |  |  | 差率：±1PPM

## 尺寸
晶体检验数据
序号 | 长 | 宽 | 高
上限值： | 5.2mm | 3.4mm | 1.5mm
下限值： | 4.8mm | 3mm | 1.2mm
1 | 5.01 | 3.23 | 1.07
2 | 5.01 | 3.22 | 1.07
3 | 5.03 | 3.24 | 1.07
4 | 5.02 | 3.23 | 1.07
5 | 5.03 | 3.24 | 1.07
6 | 5.03 | 3.23 | 1.07
7 | 5.01 | 3.24 | 1.06
8 | 5.03 | 3.23 | 1.07

## 温度特性
条码/层/位 | frq_25 | frq_-43 | frq_-40 | frq_-35 | frq_-30 | frq_-25 | frq_-20 | frq_-15 | frq_-10 | frq_-5 | frq_0 | frq_15 | frq_20 | frq_30 | frq_35 | frq_45 | frq_60 | frq_70 | frq_80 | frq_85 | frq_87
NoBarCode-2020070915-1-1/1/1 | 16383923.5 | 16383881.19 | 16383902.4 | 16383918.8 | 16383923.4 | 16383922.4 | 16383921.0 | 16383921.5 | 16383921.1 | 16383920.7 | 16383919.1 | 16383921.3 | 16383922.2 | 16383922.9 | 16383921.7 | 16383918.89 | 16383920.1 | 16383920.5 | 16383915.8 | 16383922.0 | 16383928.1
NoBarCode-2020070915-1-2/1/2 | 16383981.3 | 16383945.2 | 16383965.1 | 16383981.1 | 16383986.4 | 16383986.17 | 16383985.9 | 16383986.25 | 16383985.5 | 16383984.3 | 16383981.4 | 16383981.6 | 16383981.6 | 16383980.71 | 16383980.4 | 16383978.6 | 16383975.67 | 16383974.1 | 16383974.0 | 16383977.5 | 16383983.0
NoBarCode-2020070915-1-4/1/4 | 16383931.4 | 16383977.9 | 16383985.0 | 16383960.8 | 16383932.22 | 16383916.1 | 16383913.3 | 16383921.4 | 16383924.46 | 16383923.9 | 16383930.1 | 16383938.3 | 16383935.4 | 16383927.0 | 16383927.5 | 16383935.04 | 16383937.95 | 16383935.6 | 16383933.9 | 16383946.3 | 16383960.6
NoBarCode-2020070915-1-5/1/5 | 16383951.48 | 16383917.0 | 16383936.2 | 16383952.4 | 16383958.6 | 16383960.8 | 16383962.5 | 16383964.0 | 16383965.6 | 16383964.3 | 16383960.7 | 16383957.4 | 16383954.8 | 16383947.6 | 16383950.4 | 16383949.13 | 16383946.9 | 16383948.5 | 16383948.0 | 16383956.2 | 16383963.5
NoBarCode-2020070915-1-6/1/6 | 16383993.0 | 16383911.4 | 16383934.4 | 16383955.6 | 16383966.4 | 16383978.0 | 16383983.4 | 16383981.1 | 16383984.8 | 16383984.2 | 16383985.9 | 16383991.9 | 16383993.9 | 16383991.1 | 16383989.5 | 16383989.6 | 16383982.1 | 16383986.8 | 16383983.3 | 16383989.9 | 16383997.8
NoBarCode-2020070915-1-7/1/7 | 16383935.1 | 16383898.8 | 16383916.3 | 16383930.0 | 16383934.0 | 16383935.4 | 16383936.1 | 16383941.3 | 16383940.2 | 16383938.9 | 16383936.7 | 16383937.0 | 16383936.5 | 16383933.3 | 16383932.1 | 16383930.3 | 16383930.9 | 16383936.5 | 16383932.3 | 16383940.2 | 16383947.27
NoBarCode-2020070915-1-8/1/8 | 16383952.9 | 16383929.9 | 16383946.03 | 16383956.1 | 16383958.69 | 16383955.8 | 16383954.3 | 16383954.2 | 16383952.8 | 16383951.1 | 16383948.9 | 16383951.67 | 16383952.4 | 16383951.9 | 16383952.0 | 16383949.0 | 16383944.47 | 16383941.3 | 16383940.5 | 16383958.1 | 16383982.7
NoBarCode-2020070915-1-9/1/9 | 16383933.7 | 16383916.21 | 16383931.9 | 16383941.7 | 16383943.1 | 16383940.94 | 16383940.3 | 16383940.0 | 16383937.2 | 16383934.4 | 16383931.2 | 16383932.1 | 16383933.32 | 16383937.8 | 16383947.4 | 16383935.4 | 16383929.0 | 16383939.1 | 16383928.8 | 16383932.1 | 16383939.4
NoBarCode-2020070915-1-10/1/10 | 16383911.2 | 16383871.9 | 16383891.1 | 16383906.8 | 16383912.11 | 16383913.1 | 16383913.2 | 16383913.4 | 16383913.06 | 16383911.6 | 16383909.28 | 16383908.2 | 16383909.4 | 16383911.1 | 16383910.6 | 16383906.9 | 16383904.4 | 16383904.6 | 16383904.8 | 16383909.4 | 16383914.5
NoBarCode-2020070915-1-11/1/11 | 16383952.5 | 16383923.1 | 16383940.4 | 16383953.5 | 16383957.4 | 16383957.2 | 16383957.1 | 16383957.5 | 16383956.9 | 16383955.62 | 16383953.6 | 16383953.43 | 16383952.99 | 16383959.1 | 16383964.4 | 16383951.1 | 16383949.43 | 16383951.5 | 16383951.1 | 16383957.4 | 16383964.4
NoBarCode-2020070915-1-12/1/12 | 16383945.0 | 16383911.2 | 16383929.5 | 16383943.4 | 16383947.9 | 16383948.0 | 16383947.4 | 16383947.5 | 16383945.2 | 16383942.7 | 16383940.4 | 16383944.7 | 16383945.0 | 16383943.9 | 16383943.6 | 16383940.8 | 16383939.7 | 16383943.11 | 16383942.9 | 16383944.6 | 16383949.3
NoBarCode-2020070915-1-15/1/15 | 16383989.8 | 16383965.21 | 16383981.0 | 16383992.1 | 16383994.39 | 16383993.13 | 16383992.4 | 16383992.9 | 16383990.17 | 16383988.2 | 16383984.4 | 16383986.7 | 16383991.65 | 16383988.69 | 16383987.6 | 16383986.9 | 16383985.2 | 16383985.9 | 16383984.3 | 16383988.9 | 16383993.8
NoBarCode-2020070915-1-16/1/16 | 16383938.1 | 16383902.7 | 16383921.0 | 16383935.1 | 16383939.5 | 16383940.0 | 16383940.7 | 16383941.6 | 16383941.8 | 16383940.7 | 16383938.5 | 16383939.1 | 16383938.9 | 16383936.3 | 16383937.3 | 16383933.4 | 16383933.0 | 16383934.6 | 16383933.5 | 16383938.4 | 16383946.8
NoBarCode-2020070915-1-18/1/18 | 16383958.1 | 16383932.9 | 16383951.9 | 16383966.7 | 16383970.4 | 16383969.1 | 16383967.19 | 16383966.3 | 16383964.7 | 16383962.8 | 16383959.4 | 16383959.0 | 16383958.8 | 16383959.2 | 16383964.3 | 16383960.1 | 16383960.1 | 16383959.8 | 16383965.4 | 16383968.5 | 16383975.7
NoBarCode-2020070915-1-19/1/19 | 16383992.93 | 16383950.1 | 16383970.7 | 16383986.7 | 16383991.6 | 16383992.0 | 16383993.51 | 16383993.6 | 16383992.6 | 16383991.1 | 16383985.75 | 16383978.1 | 16383982.3 | 16383984.2 | 16383979.2 | 16383973.54 | 16383980.7 | 16383977.0 | 16383984.4 | 16383990.3 | 16383996.84
NoBarCode-2020070915-1-20/1/20 | 16383987.2 | 16383934.4 | 16383955.0 | 16383978.6 | 16383993.6 | 16384001.6 | 16384005.2 | 16384007.0 | 16384006.5 | 16384004.9 | 16383998.6 | 16383989.9 | 16383987.7 | 16383989.0 | 16383985.8 | 16383987.1 | 16383990.6 | 16383992.3 | 16383990.9 | 16383994.9 | 16384013.4
NoBarCode-2020070915-1-21/1/21 | 16383985.9 | 16383944.9 | 16383965.2 | 16383983.7 | 16383989.97 | 16383990.1 | 16383983.7 | 16383979.0 | 16383974.4 | 16383970.9 | 16383966.3 | 16383978.6 | 16383983.6 | 16383986.9 | 16383986.9 | 16383987.5 | 16383993.1 | 16383986.5 | 16383987.9 | 16383987.1 | 16383989.6
NoBarCode-2020070915-1-22/1/22 | 16383892.5 | 16383835.7 | 16383857.1 | 16383876.0 | 16383884.6 | 16383888.7 | 16383891.6 | 16383894.7 | 16383896.0 | 16383895.8 | 16383895.6 | 16383895.7 | 16383894.8 | 16383889.1 | 16383901.9 | 16383894.0 | 16383892.1 | 16383896.36 | 16383895.9 | 16383903.3 | 16383916.5
NoBarCode-2020070915-1-23/1/23 | 16383941.1 | 16383910.8 | 16383927.3 | 16383938.9 | 16383940.7 | 16383939.1 | 16383937.3 | 16383938.29 | 16383937.3 | 16383936.5 | 16383935.1 | 16383938.9 | 16383940.3 | 16383940.2 | 16383939.6 | 16383940.7 | 16383938.1 | 16383938.3 | 16383938.6 | 16383942.3 | 16383947.6
NoBarCode-2020070915-1-24/1/24 | 16383940.5 | 16383911.1 | 16383926.9 | 16383940.38 | 16383945.3 | 16383946.79 | 16383948.3 | 16383949.9 | 16383949.4 | 16383948.3 | 16383945.7 | 16383944.4 | 16383942.2 | 16383940.3 | 16383940.2 | 16383938.0 | 16383951.5 | 16383947.5 | 16383937.6 | 16383935.0 | 16383994.0
条码/层/位 | frq_25 | frq_-43 | frq_-40 | frq_-35 | frq_-30 | frq_-25 | frq_-20 | frq_-15 | frq_-10 | frq_-5 | frq_0 | frq_15 | frq_20 | frq_30 | frq_35 | frq_45 | frq_60 | frq_70 | frq_80 | frq_85 | frq_87
NoBarCode-2020070915-1-1/1/1 | 0 | -2580.334 | -1285.528 | -285.7069 | -6.042509 | -67.32209 | -149.2317 | -118.4698 | -144.2267 | -170.8382 | -265.9314 | -131.3483 | -75.56188 | -33.56949 | -107.6665 | -279.2982 | -205.0791 | -182.3739 | -470.095 | -87.28068 | 282.6551 | 1
NoBarCode-2020070915-1-2/1/2 | 0 | -2198.611 | -986.2072 | -10.00978 | 313.66 | 299.805 | 284.9735 | 304.6878 | 257.6297 | 184.1433 | 5.737311 | 18.00539 | 22.15579 | -33.4473 | -50.84234 | -162.2927 | -341.0648 | -439.3926 | -442.7495 | -226.4407 | 105.3468 | 2
NoBarCode-2020070915-1-4/1/4 | 0 | 2838.025 | 3276.076 | 1796.699 | 52.30735 | -934.5742 | -1103.459 | -606.4479 | -421.3274 | -455.1411 | -76.23323 | 423.3416 | 248.5362 | -267.4572 | -236.0239 | 224.4272 | 402.0403 | 258.546 | 155.9455 | 912.8456 | 1784.248 | 3
NoBarCode-2020070915-1-5/1/5 | 0 | -2104.743 | -931.3382 | 57.007 | 436.2196 | 568.3 | 669.9849 | 762.3924 | 862.6124 | 779.9706 | 563.4782 | 358.7047 | 204.4073 | -237.0612 | -67.81026 | -143.433 | -277.0394 | -181.397 | -210.8161 | 289.2465 | 735.842 | 4
NoBarCode-2020070915-1-6/1/6 | 0 | -4979.128 | -3578.493 | -2280.213 | -1621.705 | -912.7812 | -588.5623 | -727.7225 | -497.1316 | -538.0862 | -432.1901 | -66.89456 | 55.66409 | -114.0137 | -212.2804 | -210.0831 | -664.49 | -379.6999 | -592.4075 | -187.8663 | 291.0157 | 5
NoBarCode-2020070915-1-7/1/7 | 0 | -2215.585 | -1143.437 | -311.4026 | -68.05447 | 21.36239 | 64.57545 | 379.0298 | 312.5623 | 236.207 | 97.53457 | 116.8828 | 86.85337 | -106.2016 | -183.8997 | -289.9181 | -257.9966 | 84.04574 | -169.1291 | 311.1585 | 744.0825 | 6
NoBarCode-2020070915-1-8/1/8 | 0 | -1401.798 | -418.2141 | 198.3038 | 354.4932 | 175.9038 | 84.77808 | 79.71214 | -7.263204 | -106.3846 | -243.4699 | -73.97482 | -28.56454 | -58.47185 | -52.55142 | -237.7937 | -513.4292 | -709.9019 | -755.1902 | 316.2241 | 1820.989 | 7
NoBarCode-2020070915-1-9/1/9 | 0 | -1066.35 | -105.9575 | 490.2974 | 574.099 | 443.056 | 405.9465 | 384.2179 | 216.8588 | 42.11443 | -151.4288 | -99.36564 | -22.03378 | 249.8789 | 836.9785 | 106.3847 | -285.0353 | 328.0653 | -297.1203 | -99.36564 | 350.8315 | 8
NoBarCode-2020070915-1-10/1/10 | 0 | -2401.93 | -1226.447 | -269.0444 | 54.01641 | 117.2492 | 119.8127 | 134.0339 | 112.0001 | 22.03381 | -118.714 | -184.7544 | -110.4742 | -7.080117 | -36.25508 | -265.5654 | -418.8255 | -404.9094 | -395.1437 | -112.4884 | 200.9288 | 9
NoBarCode-2020070915-1-11/1/11 | 0 | -1796.209 | -740.9079 | 58.59392 | 295.9603 | 285.7064 | 281.0677 | 306.5194 | 268.1893 | 190.1861 | 67.99336 | 56.51872 | 29.66317 | 403.9929 | 726.0153 | -85.69361 | -187.6226 | -58.96013 | -85.38843 | 299.9276 | 728.7619 | 10
NoBarCode-2020070915-1-12/1/12 | 0 | -2064.643 | -947.0857 | -101.3797 | 177.3688 | 180.9698 | 147.5835 | 148.1939 | 8.117703 | -144.8369 | -285.1572 | -19.71442 | -1.098636 | -71.83862 | -89.17266 | -257.3861 | -326.173 | -117.1269 | -128.8456 | -27.22177 | 258.4237 | 11
NoBarCode-2020070915-1-15/1/15 | 0 | -1501.222 | -539.2459 | 140.1368 | 279.7853 | 202.881 | 157.898 | 185.9742 | 22.21681 | -97.04596 | -327.1486 | -186.7067 | 112.5489 | -68.11528 | -135.9254 | -175.8424 | -283.2643 | -235.7179 | -338.3791 | -54.32132 | 242.0656 | 12
NoBarCode-2020070915-1-16/1/16 | 0 | -2163.827 | -1046.879 | -183.8386 | 81.05499 | 111.5727 | 156.1285 | 210.7552 | 222.5961 | 157.9596 | 22.09481 | 56.15256 | 44.4948 | -109.8027 | -53.95528 | -287.3546 | -313.5998 | -216.0042 | -283.5704 | 13.85503 | 528.2002 | 13
NoBarCode-2020070915-1-18/1/18 | 0 | -1537.785 | -378.48 | 522.5843 | 746.767 | 669.5574 | 552.1865 | 496.4612 | 399.8423 | 286.2556 | 79.52901 | 52.3683 | 39.55088 | 66.22331 | 377.6865 | 117.554 | 118.7747 | 99.67066 | 445.863 | 634.5231 | 1073.306 | 14
NoBarCode-2020070915-1-19/1/19 | 0 | -2614.137 | -1358.155 | -378.174 | -82.09232 | -57.86135 | 35.40041 | 38.94045 | -22.15577 | -113.4644 | -438.2326 | -903.0155 | -649.7806 | -530.9451 | -838.2572 | -1183.472 | -747.1317 | -970.8866 | -518.9822 | -160.0342 | 238.6476 | 15
NoBarCode-2020070915-1-20/1/20 | 0 | -3224.551 | -1963.075 | -525.9404 | 389.0384 | 879.9445 | 1100.953 | 1208.497 | 1175.721 | 1078.797 | 695.191 | 164.6119 | 32.16555 | 107.9102 | -83.92341 | -5.004887 | 207.3976 | 312.5613 | 222.4733 | 469.1776 | 1600.77 | 16
NoBarCode-2020070915-1-21/1/21 | 0 | -2503.847 | -1260.987 | -131.775 | 248.0471 | 252.9909 | -133.7892 | -419.3119 | -699.7687 | -918.763 | -1199.037 | -445.0077 | -140.5641 | 58.96001 | 58.34966 | 97.29012 | 438.66 | 38.94046 | 119.568 | 70.25153 | 225.2199 | 17
NoBarCode-2020070915-1-22/1/22 | 0 | -3469.871 | -2162.429 | -1010.749 | -483.2185 | -234.6817 | -56.57996 | 133.7289 | 212.6479 | 201.3563 | 184.2663 | 195.0086 | 134.7665 | -211.8544 | 573.7953 | 89.96641 | -26.97772 | 232.6675 | 206.8495 | 658.8788 | 1463.633 | 18
NoBarCode-2020070915-1-23/1/23 | 0 | -1846.381 | -839.6026 | -130.3716 | -21.0572 | -121.8266 | -227.2347 | -169.4952 | -230.4696 | -275.7578 | -365.6019 | -130.3716 | -45.83757 | -53.10078 | -92.28549 | -20.93513 | -180.5426 | -169.129 | -151.4288 | 73.79177 | 396.5468 | 19
NoBarCode-2020070915-1-24/1/24 | 0 | -1790.412 | -827.8839 | -6.164573 | 291.3829 | 385.0722 | 480.1653 | 577.8219 | 543.459 | 475.8318 | 319.0319 | 237.0004 | 106.934 | -11.47465 | -16.60162 | -151.1236 | 672.1826 | 427.919 | -177.2467 | -335.6335 | 3267.956 | 20
X3225YF50003H2
判定标准： -40～85 ±1000ppb
检验员：王俊敏 | 20200706 |  |  |  | 审核： | ———— | 日期： | ————