## 会议纪要
广东大普通信技术有限公司
会议纪要 M/DP RD-2227-05
会议主持：丁曼 |  | 时间： 2020-09-02 14:00-15:00 |  | 地点： 16栋1楼会议室
会议主题：O22S-1802-10.00MHz频率复检异常会议记录
记录人： 丁曼
参加会议人员： 制造中心：冯刚涛 品质：赵龙、丁艳洪、龙志刚、丁曼 生产：谭凯 计划：王彬
请假人员：王义峰 |  |  | 缺席人员：无
编号 | 项目 | 内容 |  |  | 负责人 | 预计完成时间 | 跟进结果 | 状态
1 | 问题描述 | 2020.08.30在QA测试1802产品时发现频率复检不良比例上升，之前正常生产不良比例0.1%~0.2%，本次出货不良比例8% 详细数据见附件 |  |  | 丁曼 | 2020-09-02
2 | 原因分析 | a. 断电、修频标导致老化时跳点及断层，影响老化频率取值，导致频率复检异常，占整体不良比例54.7% |  |  | 丁曼 | 2020-09-02
b.长期存放因素： 所有频率复检不良品，在打标工站，由老化下架开始，均放置50天以上；除上述因素导致的异常外，有36%的不良品：确认爬坡到老化工序频率变化符合±12ppb要求；经过长时间存放，频率出现正常漂移，至QA测试时超出±12ppb范围（±20ppb以内）
c. 产品自身老化率不好： 不良品中有4%经过3-4次老化，前几次老化率均不合格，至最后一次老化率擦边，但老化后又经过长时间存放，出现频率复检不良
d. 过程受振荡： 3.1%的不良品，老化前各工序频率稳定，老化后经过打标长期存放，流至QA频率差异在400-600ppb，初步怀疑为存放或过程周转等过程产品受振导致，具体待进一步验证分析。
e. 复测合格： 1.6%的不良品在±12ppb擦边范围，经过复测合格。
3 | 风险评估 | 该异常非产品本身因素导致，多数为长期存放，加上断电、修频标等原因导致的跳点，且经过QA测试能正常筛选，无出货风险。 |  |  | 会议小组 | 2020-09-02
4 | 改善方案 | a. 针对断电及修频标等设备因素导致的跳点异常： 生产严格按照老化判定要求执行，3个跳点为不良需要重新老化；长期方案通过老化自动判定系统识别筛选。 |  |  | 谭凯 | 2020-09-02
|  | b.针对长时间存放问题： 老化下架后，因出货、计划等因素超过14天没有正常流至QA的产品，需要重新上架老化。 |  |  | 谭凯 | 2020-09-02
|  | c. 针对其中个别频率变化较大（400ppb以上）的产品，QE做重新老化确认，跟进分析是否有其它因素的可能。 |  |  | 丁曼 | 2020-09-20
5 | 不良品处理 | a. ±30ppb以内的：根据分析结论，非产品因素导致，针对本次出货6K，临时放宽指标到±30ppb以内，QA重新复测，合格品正常出货。 b. ±30~±200ppb以内的：QA复测后，偏移在此范围的产品退回重新老化 c. ±200ppb以上的：QE继续分析确认。 |  |  | 冯部长 王彬 谭凯 丁曼 | 2020-09-04