## SMD晶体数值表
广东大普通信技术有限公司 |  |  |  |  | 晶体检测数值记录表Crystal detection numerical form | [10 empty] | W/DP QA-Q4043-01-A3
Guangdong DAPU Telecom Technology CO., LTD. | [16 empty] | NO.:
产品序列号 | 输入电流 /m A | 基准温度频率初始精度/Hz | 机械/电频率调整/PPB |  | 线性 | 相位噪声/dBc | [6 empty] | 输出波形 | 逻辑输出 电压电平 |  | 上升下降时间/ns | 占空因数/% | 峰峰值/Vp-p | 阻抗 /KΩ | 判定 结果
[6 empty] | 1 Hz | 10 Hz | 100 Hz | 1K Hz | 10K Hz | 100K Hz | 1M Hz | Clipped Sine wave | 高电平 (V) | 低电平 (mV)
| ≤1.5 | 10000000±15 | NA | NA | NA | NA | ≤-90 | ≤-115 | ≤-135 | ≤-145 | ≤-145 | NA |  | NA | NA | NA | NA | ≥0.8
1 | 1.5 | 20000004.2 |  |  |  |  | -86 | -117 | -142 | -154 | -157 | [6 empty] | 1.03 |  | NG
2 | 1.5 | 20000001.65 |  |  |  |  | -88 | -119 | -143 | -153 | -156 | [6 empty] | 1.03 |  | NG
3 | 1.5 | 20000002.5 |  |  |  |  | -87 | -122 | -142 | -153 | -156 | [6 empty] | 1.03 |  | NG
4 | 1.5 | 20000003.29 |  |  |  |  | -88 | -124 | -141 | -153 | -157 | [6 empty] | 1.03 |  | NG
5 | 1.5 | 20000003.1 |  |  |  |  | -75 | -111 | -143 | -154 | -157 | [6 empty] | 1.03 |  | NG
6 | 1.5 | 20000003.8 |  |  |  |  | -88 | -124 | -140 | -151 | -154 | [6 empty] | 1.03 |  | NG
7 | 1.5 | 20000002.0 |  |  |  |  | -88 | -121 | -142 | -151 | -154 | [6 empty] | 1.03 |  | NG
8 | 1.5 | 20000002.99 |  |  |  |  | -80 | -121 | -140 | -151 | -154 | [6 empty] | 1.03 |  | NG
9 | 1.5 | 20000001.3 |  |  |  |  | -82 | -121 | -142 | -151 | -154 | [6 empty] | 1.03 |  | NG
10 | 1.5 | 20000004.5 |  |  |  |  | -77 | -124 | -142 | -154 | -157 | [6 empty] | 1.03 |  | NG
11 | 1.5 | 20000003.1 |  |  |  |  | -87 | -123 | -143 | -153 | -156 | [6 empty] | 1.03 |  | NG
12 | 1.5 | 20000004.2 |  |  |  |  | -88 | -122 | -142 | -153 | -156 | [6 empty] | 1.03 |  | NG
13 | 1.5 | 20000005.9 |  |  |  |  | -87 | -124 | -141 | -153 | -157 | [6 empty] | 1.03 |  | NG
14 | 1.5 | 20000003.9 |  |  |  |  | -86 | -122 | -143 | -154 | -157 | [6 empty] | 1.03 |  | NG
15 | 1.5 | 20000004.6 |  |  |  |  | -86 | -123 | -140 | -151 | -154 | [6 empty] | 1.03 |  | NG
16 | 1.5 | 20000004.4 |  |  |  |  | -88 | -121 | -142 | -151 | -154 | [6 empty] | 1.03 |  | NG
17 | 1.5 | 20000002.18 |  |  |  |  | -94 | -121 | -142 | -151 | -154 | [6 empty] | 1.03 |  | OK
18 | 1.5 | 20000004.0 |  |  |  |  | -96 | -121 | -140 | -151 | -154 | [6 empty] | 1.03 |  | OK
19 | 1.5 | 20000003.6 |  |  |  |  | -94 | -121 | -142 | -151 | -154 | [6 empty] | 1.03 |  | OK
20 | 1.5 | 20000003.4 |  |  |  |  | -93 | -124 | -142 | -154 | -157 | [6 empty] | 1.03 |  | OK
21 | 1.5 | 20000003.6 |  |  |  |  | -92 | -123 | -143 | -153 | -156 | [6 empty] | 1.03 |  | OK
22 | 1.5 | 20000003.7 |  |  |  |  | -97 | -122 | -142 | -153 | -156 | [6 empty] | 1.03 |  | OK
23 | 1.5 | 20000005.56 |  |  |  |  | -97 | -124 | -141 | -153 | -157 | [6 empty] | 1.03 |  | OK
24 | 1.5 | 20000005.3 |  |  |  |  | -95 | -122 | -143 | -154 | -157 | [6 empty] | 1.03 |  | OK
25 | 1.5 | 20000003.5 |  |  |  |  | -95 | -122 | -140 | -151 | -154 | [6 empty] | 1.03 |  | OK
26 | 1.5 | 20000003.26 |  |  |  |  | -94 | -121 | -142 | -151 | -154 | [6 empty] | 1.03 |  | OK
27 | 1.5 | 20000002.4 |  |  |  |  | -94 | -121 | -142 | -151 | -154 | [6 empty] | 1.03 |  | OK
28 | 1.5 | 20000002.1 |  |  |  |  | -96 | -121 | -140 | -151 | -154 | [6 empty] | 1.03 |  | OK
29 | 1.5 | 20000002.9 |  |  |  |  | -94 | -121 | -142 | -151 | -154 | [6 empty] | 1.03 |  | OK
30 | 1.5 | 20000002.5 |  |  |  |  | -98 | -124 | -142 | -154 | -157 | [6 empty] | 1.03 |  | OK
31 | 1.5 | 20000002.5 |  |  |  |  | -97 | -123 | -143 | -153 | -156 | [6 empty] | 1.03 |  | OK
32 | 1.5 | 20000004.01 |  |  |  |  | -97 | -122 | -142 | -153 | -156 | [6 empty] | 1.03 |  | OK
33 | 1.5 | 20000004.32 |  |  |  |  | -97 | -124 | -141 | -153 | -157 | [6 empty] | 1.03 |  | OK
34 | 1.5 | 20000004.3 |  |  |  |  | -95 | -122 | -143 | -154 | -157 | [6 empty] | 1.03 |  | OK
35 | 1.5 | 20000003.4 |  |  |  |  | -94 | -122 | -140 | -151 | -154 | [6 empty] | 1.03 |  | OK
36 | 1.5 | 20000003.3 |  |  |  |  | -94 | -121 | -142 | -151 | -154 | [6 empty] | 1.03 |  | OK
37 | 1.5 | 20000005.4 |  |  |  |  | -94 | -121 | -142 | -151 | -154 | [6 empty] | 1.03 |  | OK
38 | 1.5 | 20000001.6 |  |  |  |  | -96 | -121 | -140 | -151 | -154 | [6 empty] | 1.03 |  | OK
39 | 1.5 | 20000002.6 |  |  |  |  | -94 | -121 | -142 | -151 | -154 | [6 empty] | 1.03 |  | OK
40 | 1.5 | 20000003.2 |  |  |  |  | -98 | -124 | -142 | -154 | -157 | [6 empty] | 1.03 |  | OK
41 | 1.5 | 20000002.49 |  |  |  |  | -97 | -123 | -143 | -153 | -156 | [6 empty] | 1.03 |  | OK
42 | 1.5 | 20000000.6 |  |  |  |  | -97 | -122 | -142 | -153 | -156 | [6 empty] | 1.03 |  | OK
43 | 1.5 | 20000002.6 |  |  |  |  | -97 | -124 | -141 | -153 | -157 | [6 empty] | 1.03 |  | OK
44 | 1.5 | 20000004.1 |  |  |  |  | -95 | -122 | -143 | -154 | -157 | [6 empty] | 1.03 |  | OK
45 | 1.5 | 20000004.0 |  |  |  |  | -96 | -121 | -140 | -151 | -154 | [6 empty] | 1.03 |  | OK
46 | 1.5 | 20000001.4 |  |  |  |  | -94 | -121 | -142 | -151 | -154 | [6 empty] | 1.03 |  | OK
47 | 1.5 | 20000002.1 |  |  |  |  | -94 | -121 | -142 | -151 | -154 | [6 empty] | 1.03 |  | OK
48 | 1.5 | 20000005.7 |  |  |  |  | -96 | -121 | -140 | -151 | -154 | [6 empty] | 1.03 |  | OK
49 | 1.5 | 20000003.57 |  |  |  |  | -94 | -121 | -142 | -151 | -154 | [6 empty] | 1.03 |  | OK
50 | 1.5 | 20000002.43 |  |  |  |  | -98 | -124 | -142 | -154 | -157 | [6 empty] | 1.03 |  | OK
51 | 1.5 | 20000004.0 |  |  |  |  | -97 | -123 | -143 | -153 | -156 | [6 empty] | 1.03 |  | OK
52 | 1.5 | 20000005.91 |  |  |  |  | -97 | -122 | -142 | -153 | -156 | [6 empty] | 1.03 |  | OK
53 | 1.5 | 20000002.6 |  |  |  |  | -97 | -124 | -141 | -153 | -157 | [6 empty] | 1.03 |  | OK
54 | 1.5 | 20000003.8 |  |  |  |  | -95 | -122 | -143 | -154 | -157 | [6 empty] | 1.03 |  | OK
55 | 1.5 | 20000001.2 |  |  |  |  | -94 | -123 | -140 | -151 | -154 | [6 empty] | 1.03 |  | OK
56 | 1.5 | 20000004.33 |  |  |  |  | -94 | -121 | -142 | -151 | -154 | [6 empty] | 1.03 |  | OK
57 | 1.5 | 20000003.9 |  |  |  |  | -98 | -125 | -145 | -154 | -155 | [6 empty] | 1.03 |  | OK
58 | 1.5 | 20000003.5 |  |  |  |  | -97 | -125 | -145 | -153 | -155 | [6 empty] | 1.03 |  | OK
59 | 1.5 | 20000005.1 |  |  |  |  | -99 | -126 | -144 | -153 | -155 | [6 empty] | 1.03 |  | OK
60 | 1.5 | 20000002.8 |  |  |  |  | -92 | -124 | -143 | -154 | -155 | [6 empty] | 1.03 |  | OK
61 | 1.5 | 20000002.32 |  |  |  |  | -92 | -125 | -144 | -153 | -155 | [6 empty] | 1.03 |  | OK
62 | 1.5 | 20000003.5 |  |  |  |  | -90 | -126 | -135 | -153 | -155 | [6 empty] | 1.03 |  | OK
63 | 1.5 | 20000005.3 |  |  |  |  | -98 | -113 | -135 | -153 | -155 | [6 empty] | 1.03 |  | OK
64 | 1.5 | 20000003.5 |  |  |  |  | -96 | -112 | -135 | -152 | -155 | [6 empty] | 1.03 |  | OK
65 | 1.5 | 20000004.8 |  |  |  |  | -97 | -126 | -135 | -153 | -155 | [6 empty] | 1.03 |  | OK
66 | 1.5 | 20000001.2 |  |  |  |  | -95 | -126 | -135 | -153 | -155 | [6 empty] | 1.03 |  | OK
67 | 1.5 | 20000003.5 |  |  |  |  | -98 | -113 | -135 | -153 | -155 | [6 empty] | 1.03 |  | OK
68 | 1.5 | 20000004.2 |  |  |  |  | -92 | -126 | -135 | -153 | -155 | [6 empty] | 1.03 |  | OK
69 | 1.5 | 20000000.7 |  |  |  |  | -98 | -113 | -135 | -153 | -155 | [6 empty] | 1.03 |  | OK
70 | 1.5 | 20000002.4 |  |  |  |  | -92 | -112 | -135 | -152 | -155 | [6 empty] | 1.03 |  | OK
71 | 1.5 | 20000002.9 |  |  |  |  | -98 | -124 | -142 | -154 | -157 | [6 empty] | 1.03 |  | OK
72 | 1.5 | 20000002.3 |  |  |  |  | -97 | -123 | -143 | -153 | -156 | [6 empty] | 1.03 |  | OK
73 | 1.5 | 20000005.61 |  |  |  |  | -97 | -122 | -142 | -153 | -156 | [6 empty] | 1.03 |  | OK
74 | 1.5 | 19999999.5 |  |  |  |  | -97 | -124 | -141 | -153 | -157 | [6 empty] | 1.03 |  | OK
75 | 1.5 | 19999998.2 |  |  |  |  | -95 | -122 | -143 | -154 | -157 | [6 empty] | 1.03 |  | OK
76 | 1.5 | 19999999.3 |  |  |  |  | -95 | -122 | -140 | -151 | -154 | [6 empty] | 1.03 |  | OK
77 | 1.5 | 20000002.7 |  |  |  |  | -94 | -121 | -142 | -151 | -154 | [6 empty] | 1.03 |  | OK
78 | 1.5 | 20000001.86 |  |  |  |  | -96 | -121 | -140 | -151 | -154 | [6 empty] | 1.03 |  | OK
79 | 1.5 | 19999999.19 |  |  |  |  | -94 | -121 | -142 | -151 | -154 | [6 empty] | 1.03 |  | OK
80 | 1.5 | 19999998.17 |  |  |  |  | -98 | -124 | -142 | -154 | -157 | [6 empty] | 1.03 |  | OK
81 | 1.5 | 19999999.69 |  |  |  |  | -91 | -123 | -143 | -153 | -156 | [6 empty] | 1.03 |  | OK
82 | 1.5 | 20000001.19 |  |  |  |  | -97 | -122 | -142 | -153 | -156 | [6 empty] | 1.03 |  | OK
83 | 1.5 | 20000001.48 |  |  |  |  | -93 | -124 | -142 | -154 | -157 | [6 empty] | 1.03 |  | OK
84 | 1.5 | 20000001.57 |  |  |  |  | -97 | -123 | -143 | -153 | -156 | [6 empty] | 1.03 |  | OK
85 | 1.5 | 19999999.92 |  |  |  |  | -92 | -122 | -142 | -153 | -156 | [6 empty] | 1.03 |  | OK
86 | 1.5 | 20000001.17 |  |  |  |  | -91 | -124 | -141 | -153 | -157 | [6 empty] | 1.03 |  | OK
87 | 1.5 | 20000002.65 |  |  |  |  | -95 | -122 | -143 | -154 | -157 | [6 empty] | 1.03 |  | OK
88 | 1.5 | 20000005.7 |  |  |  |  | -96 | -122 | -140 | -151 | -154 | [6 empty] | 1.03 |  | OK
89 | 1.5 | 20000001.1 |  |  |  |  | -94 | -121 | -142 | -151 | -154 | [6 empty] | 1.03 |  | OK
90 | 1.5 | 20000003.4 |  |  |  |  | -96 | -121 | -140 | -151 | -154 | [6 empty] | 1.03 |  | OK
91 | 1.5 | 20000000.6 |  |  |  |  | -94 | -121 | -142 | -151 | -154 | [6 empty] | 1.03 |  | OK
92 | 1.5 | 20000000.6 |  |  |  |  | -98 | -124 | -142 | -154 | -157 | [6 empty] | 1.03 |  | OK
93 | 1.5 | 20000000.7 |  |  |  |  | -97 | -123 | -143 | -153 | -156 | [6 empty] | 1.03 |  | OK
94 | 1.5 | 20000001.7 |  |  |  |  | -90 | -122 | -142 | -153 | -156 | [6 empty] | 1.03 |  | OK
95 | 1.5 | 20000001.14 |  |  |  |  | -97 | -124 | -141 | -153 | -157 | [6 empty] | 1.03 |  | OK
96 | 1.5 | 20000002.4 |  |  |  |  | -95 | -122 | -143 | -154 | -157 | [6 empty] | 1.04 |  | OK
验证结论Test conclusion： 合格Qualified
检验员Inspector:王俊敏 日期Date： 20210430 审核Audit： 日期Date：

## 温度特性
条码/层/位 | frq_25 | frq_-42 | frq_-40 | frq_-35 | frq_-25 | frq_-15 | frq_-5 | frq_5 | frq_15 | frq_35 | frq_45 | frq_55 | frq_60 | frq_70 | frq_80 | frq_85 | frq_90 | frq_95 | frq_100 | frq_105 | frq_107
NoBarCode-2021042819-1-1/1/1 | 12500008.2 | 12500010.7 | 12500013.2 | 12500011.9 | 12500009.11 | 12500008.2 | 12500008.9 | 12500010.1 | 12500008.83 | 12500008.9 | 12500010.38 | 12500010.1 | 12500009.2 | 12500007.7 | 12500008.8 | 12500008.7 | 12500008.4 | 12500009.4 | 12500009.6 | 12500010.0 | 12500010.6
NoBarCode-2021042819-1-2/1/2 | 12500007.7 | 12500012.9 | 12500014.5 | 12500011.9 | 12500009.52 | 12500008.5 | 12500008.8 | 12500009.3 | 12500008.3 | 12500008.1 | 12500009.2 | 12500008.7 | 12500007.8 | 12500006.6 | 12500008.1 | 12500008.4 | 12500008.4 | 12500009.7 | 12500010.5 | 12500010.9 | 12500011.3
NoBarCode-2021042819-1-5/1/5 | 12500008.6 | 12500013.5 | 12500014.4 | 12500013.4 | 12500011.2 | 12500009.5 | 12500009.9 | 12500010.4 | 12500009.6 | 12500008.0 | 12500008.21 | 12500007.14 | 12500006.0 | 12500005.8 | 12500008.6 | 12500009.3 | 12500010.2 | 12500012.0 | 12500011.78 | 12500009.7 | 12500009.4
NoBarCode-2021042819-1-6/1/6 | 12500009.3 | 12500010.0 | 12500011.9 | 12500010.2 | 12500008.52 | 12500009.9 | 12500010.6 | 12500010.8 | 12500009.9 | 12500009.2 | 12500010.6 | 12500009.9 | 12500008.8 | 12500007.57 | 12500009.3 | 12500009.9 | 12500010.6 | 12500012.0 | 12500012.7 | 12500012.5 | 12500012.0
NoBarCode-2021042819-1-8/1/8 | 12500009.5 | 12500013.7 | 12500014.3 | 12500011.8 | 12500009.9 | 12500008.0 | 12500008.4 | 12500009.7 | 12500009.7 | 12500009.84 | 12500011.0 | 12500010.38 | 12500009.4 | 12500008.5 | 12500010.1 | 12500009.9 | 12500009.6 | 12500011.2 | 12500011.6 | 12500011.6 | 12500013.2
NoBarCode-2021042819-1-9/1/9 | 12500009.1 | 12500013.0 | 12500014.3 | 12500011.5 | 12500009.5 | 12500008.9 | 12500009.3 | 12500010.2 | 12500009.7 | 12500009.7 | 12500011.3 | 12500010.5 | 12500009.2 | 12500007.1 | 12500007.9 | 12500007.7 | 12500007.0 | 12500007.6 | 12500007.0 | 12500006.2 | 12500005.9
NoBarCode-2021042819-1-10/1/10 | 12500008.0 | 12500015.5 | 12500016.4 | 12500011.8 | 12500008.5 | 12500008.5 | 12500009.7 | 12500010.8 | 12500009.4 | 12500007.4 | 12500009 | 12500009.4 | 12500009.1 | 12500008.8 | 12500010.2 | 12500009.5 | 12500008.3 | 12500008.8 | 12500008.9 | 12500009.8 | 12500012.0
NoBarCode-2021042819-1-11/1/11 | 12500009.3 | 12500015.0 | 12500015.8 | 12500013.5 | 12500010.6 | 12500008.7 | 12500009.0 | 12500009.6 | 12500009.2 | 12500010.0 | 12500011.5 | 12500010.92 | 12500009.9 | 12500008.6 | 12500009.5 | 12500009.1 | 12500008.6 | 12500009.4 | 12500009.2 | 12500008.7 | 12500009.2
NoBarCode-2021042819-1-12/1/12 | 12500009.1 | 12500015.3 | 12500015.73 | 12500012.68 | 12500010.0 | 12500008.8 | 12500009.3 | 12500009.7 | 12500009.4 | 12500009.6 | 12500011.15 | 12500010.7 | 12500009.5 | 12500008.4 | 12500009.8 | 12500010.1 | 12500010.4 | 12500011.3 | 12500011.1 | 12500009.7 | 12500007.9
NoBarCode-2021042819-1-15/1/15 | 12500005.7 | 12500008.5 | 12500010.3 | 12500008.2 | 12500005.7 | 12500005.1 | 12500006.0 | 12500007.2 | 12500006.3 | 12500006.4 | 12500007.5 | 12500007.0 | 12500005.9 | 12500004.4 | 12500005.3 | 12500005.0 | 12500004.46 | 12500005.2 | 12500005.7 | 12500006.2 | 12500006.7
NoBarCode-2021042819-1-16/1/16 | 12500010.2 | 12500011.8 | 12500012.4 | 12500009.4 | 12500009.1 | 12500010.4 | 12500011.5 | 12500011.9 | 12500011.1 | 12500010.7 | 12500012.7 | 12500012.7 | 12500012.1 | 12500011.2 | 12500012.2 | 12500012.1 | 12500012.2 | 12500013.4 | 12500013.4 | 12500012.8 | 12500012.4
NoBarCode-2021042819-1-18/1/18 | 12500008.2 | 12500012.7 | 12500013.6 | 12500009.4 | 12500007.0 | 12500007.0 | 12500007.9 | 12500008.8 | 12500008.1 | 12500008.7 | 12500010.9 | 12500010.6 | 12500009.4 | 12500007.7 | 12500008.7 | 12500008.6 | 12500008.3 | 12500009.1 | 12500009.5 | 12500009.4 | 12500009.5
NoBarCode-2021042819-1-19/1/19 | 12500008.8 | 12500013.3 | 12500013.9 | 12500010.8 | 12500009.1 | 12500009.14 | 12500010.4 | 12500011.1 | 12500009.9 | 12500009.0 | 12500010.9 | 12500011.2 | 12500010.6 | 12500010.2 | 12500011.35 | 12500010.8 | 12500009.58 | 12500009.7 | 12500009.2 | 12500009.0 | 12500009.8
NoBarCode-2021042819-1-20/1/20 | 12500009.7 | 12500016.9 | 12500017.3 | 12500013.5 | 12500010.4 | 12500009.1 | 12500010.2 | 12500011.7 | 12500011.0 | 12500008.82 | 12500010.0 | 12500009.5 | 12500008.6 | 12500008.0 | 12500009.8 | 12500010.0 | 12500009.6 | 12500010.2 | 12500009.6 | 12500008.52 | 12500008.0
NoBarCode-2021042819-1-21/1/21 | 12500010.1 | 12500015.9 | 12500018.0 | 12500016.6 | 12500012.0 | 12500009.05 | 12500009.51 | 12500011.8 | 12500011.1 | 12500008.8 | 12500009.9 | 12500010.2 | 12500009.9 | 12500010.1 | 12500012.7 | 12500013.0 | 12500012.4 | 12500012.9 | 12500012.8 | 12500012.6 | 12500013.3
NoBarCode-2021042819-1-22/1/22 | 12500009.4 | 12500013.5 | 12500014.2 | 12500010.7 | 12500008.8 | 12500008.3 | 12500009.3 | 12500010.9 | 12500010.2 | 12500009.2 | 12500009.9 | 12500009.7 | 12500009.2 | 12500008.7 | 12500010.6 | 12500010.8 | 12500010.23 | 12500010.5 | 12500010.0 | 12500008.7 | 12500008.0
NoBarCode-2021042819-1-23/1/23 | 12500008.3 | 12500015.2 | 12500016.7 | 12500014.1 | 12500011.4 | 12500009.8 | 12500010.1 | 12500010.6 | 12500009.6 | 12500007.9 | 12500009.7 | 12500009.8 | 12500009.1 | 12500007.5 | 12500008.5 | 12500008.2 | 12500007.2 | 12500007.2 | 12500007.0 | 12500006.9 | 12500007
NoBarCode-2021042819-1-24/1/24 | 12500010.5 | 12500016.9 | 12500017.2 | 12500012 | 12500009.9 | 12500010.6 | 12500011.66 | 12500012.7 | 12500011.5 | 12500010.54 | 12500012.1 | 12500012.0 | 12500011.3 | 12500010.3 | 12500012.08 | 12500012.4 | 12500012.5 | 12500013.58 | 12500013.56 | 12500013.1 | 12500012.6
NoBarCode-2021042819-1-25/1/25 | 12500008.0 | 12500013.3 | 12500013.7 | 12500010.2 | 12500007.6 | 12500006.5 | 12500007.3 | 12500008.2 | 12500007.97 | 12500008.9 | 12500010.7 | 12500010.5 | 12500009.5 | 12500008.6 | 12500010.4 | 12500010.7 | 12500010.93 | 12500012.6 | 12500013.2 | 12500011.8 | 12500010.6
NoBarCode-2021042819-1-26/1/26 | 12500010.4 | 12500016.8 | 12500018.0 | 12500016.2 | 12500013.5 | 12500011.3 | 12500011.5 | 12500012.1 | 12500011.1 | 12500010.5 | 12500012.0 | 12500011.8 | 12500010.9 | 12500009.8 | 12500011.05 | 12500010.6 | 12500009.43 | 12500009.9 | 12500009.8 | 12500009.8 | 12500010.5
条码/层/位 | frq_25 | frq_-42 | frq_-40 | frq_-35 | frq_-25 | frq_-15 | frq_-5 | frq_5 | frq_15 | frq_35 | frq_45 | frq_55 | frq_60 | frq_70 | frq_80 | frq_85 | frq_90 | frq_95 | frq_100 | frq_105 | frq_107 | 1
NoBarCode-2021042819-1-1/1/1 | 0 | 206.4799 | 403.0397 | 297.5998 | 75.83995 | 0 | 61.75996 | 153.5199 | 53.43997 | 57.19996 | 177.4399 | 154.6399 | 80.79995 | -33.27998 | 52.31997 | 45.59997 | 15.43999 | 100.4799 | 112.7999 | 147.9999 | 198.7199 | 2
NoBarCode-2021042819-1-2/1/2 | 0 | 415.9197 | 543.7597 | 334.9598 | 144.3999 | 66.39996 | 87.83995 | 128.5599 | 44.15997 | 30.07998 | 119.8399 | 80.63995 | 5.679997 | -88.47995 | 33.59998 | 53.59997 | 56.87996 | 162.0799 | 224.5599 | 253.7598 | 289.2798 | 3
NoBarCode-2021042819-1-5/1/5 | 0 | 389.1197 | 461.5197 | 384.4797 | 211.4399 | 70.31995 | 100.9599 | 145.9199 | 77.67995 | -44.39997 | -30.71998 | -116.3199 | -203.8399 | -223.9198 | -2.879998 | 59.43996 | 131.0399 | 270.6398 | 254.8798 | 86.95994 | 67.99995 | 4
NoBarCode-2021042819-1-6/1/6 | 0 | 61.75995 | 212.5598 | 77.59994 | -59.59996 | 47.19997 | 106.5599 | 120.7199 | 53.35996 | -3.839997 | 108.6399 | 53.67996 | -37.35997 | -135.5999 | 1.439999 | 47.11997 | 104.6399 | 221.7598 | 276.7198 | 256.2398 | 219.5198 | 5
NoBarCode-2021042819-1-8/1/8 | 0 | 335.6797 | 382.3197 | 180.7999 | 27.99998 | -118.1599 | -86.31993 | 17.19999 | 12.07999 | 25.35998 | 118.6399 | 68.55995 | -8.079994 | -78.79994 | 45.43997 | 31.99998 | 6.879995 | 133.9999 | 164.0799 | 167.4399 | 293.4398 | 6
NoBarCode-2021042819-1-9/1/9 | 0 | 306.5598 | 413.9997 | 188.6399 | 28.55998 | -20.95998 | 14.95999 | 86.23994 | 43.83997 | 41.99997 | 171.8399 | 111.9999 | 7.039995 | -161.5199 | -101.1199 | -117.9999 | -167.1199 | -125.1999 | -173.5999 | -237.5998 | -254.2398 | 7
NoBarCode-2021042819-1-10/1/10 | 0 | 603.6796 | 673.8396 | 304.3198 | 45.59997 | 40.55997 | 138.4799 | 228.1599 | 113.4399 | -46.15997 | 83.67995 | 119.5199 | 87.83994 | 66.95996 | 179.0399 | 120.9599 | 26.23998 | 69.75996 | 73.43995 | 144.2399 | 321.1198 | 8
NoBarCode-2021042819-1-11/1/11 | 0 | 454.8797 | 521.5196 | 331.7598 | 100.9599 | -52.15996 | -23.99998 | 25.03998 | -7.759994 | 57.59996 | 172.7999 | 129.1999 | 45.03997 | -57.75996 | 17.67999 | -13.67999 | -59.51996 | 6.479995 | -10.55999 | -47.19996 | -5.599996 | 9
NoBarCode-2021042819-1-12/1/12 | 0 | 501.4396 | 533.2796 | 289.2798 | 77.59994 | -21.59998 | 18.71999 | 53.51996 | 24.39998 | 46.15997 | 166.8799 | 127.7599 | 37.03997 | -56.07996 | 59.03996 | 80.23994 | 104.3999 | 178.5599 | 161.0399 | 50.79996 | -93.51993 | 10
NoBarCode-2021042819-1-15/1/15 | 0 | 218.5599 | 364.1598 | 195.9999 | -3.439998 | -49.19998 | 19.51999 | 117.5999 | 47.59998 | 50.07998 | 138.3999 | 100.64 | 15.99999 | -108.32 | -35.51998 | -57.27997 | -102.48 | -41.27998 | -1.599999 | 34.07998 | 75.51997 | 11
NoBarCode-2021042819-1-16/1/16 | 0 | 126.3999 | 175.9199 | -65.11995 | -85.35993 | 15.91999 | 100.7999 | 138.6399 | 73.59994 | 40.87997 | 198.3198 | 203.2798 | 150.6399 | 77.59994 | 157.5999 | 155.4399 | 162.1599 | 253.9198 | 256.6398 | 205.4398 | 177.4399 | 12
NoBarCode-2021042819-1-18/1/18 | 0 | 363.6798 | 435.1197 | 101.1199 | -93.51994 | -91.83994 | -25.83998 | 49.99997 | -6.799995 | 43.11997 | 221.1199 | 191.1999 | 100.1599 | -35.99998 | 39.83997 | 33.35998 | 13.59999 | 74.15995 | 104.0799 | 101.5199 | 107.5199 | 13
NoBarCode-2021042819-1-19/1/19 | 0 | 358.5597 | 406.2397 | 156.2399 | 23.91998 | 25.35998 | 126.3199 | 180.0799 | 88.39994 | 15.19999 | 169.1999 | 189.5999 | 144.4799 | 110.1599 | 202.1599 | 159.0399 | 60.55996 | 68.15995 | 31.99998 | 17.75999 | 74.79995 | 14
NoBarCode-2021042819-1-20/1/20 | 0 | 572.6396 | 611.6795 | 303.9998 | 56.39996 | -50.95996 | 36.79997 | 158.9599 | 101.9199 | -70.23995 | 20.79998 | -17.19999 | -89.11993 | -133.9199 | 7.839994 | 20.39998 | -4.719996 | 41.59997 | -10.95999 | -94.23993 | -133.1999 | 15
NoBarCode-2021042819-1-21/1/21 | 0 | 470.5596 | 636.9595 | 521.4396 | 151.1199 | -81.35993 | -44.55996 | 140.3199 | 83.83993 | -100.0799 | -9.599992 | 11.91999 | -9.679992 | 6.399995 | 209.2798 | 236.4798 | 183.9999 | 224.0798 | 214.8798 | 199.6798 | 257.2798 | 16
NoBarCode-2021042819-1-22/1/22 | 0 | 323.8398 | 381.1197 | 104.8799 | -45.19997 | -88.55993 | -11.59999 | 118.1599 | 66.15995 | -13.43999 | 35.91997 | 23.51998 | -19.91999 | -56.79996 | 96.23993 | 108.3999 | 66.07995 | 89.59993 | 51.43996 | -57.43996 | -113.7599 | 17
NoBarCode-2021042819-1-23/1/23 | 0 | 546.7996 | 672.6396 | 458.6397 | 242.2398 | 119.1999 | 142.8799 | 178.5599 | 98.95993 | -36.95998 | 108.7999 | 120.7999 | 57.75996 | -67.19996 | 13.03999 | -9.759993 | -93.99994 | -89.83994 | -103.7599 | -115.0399 | -107.1199 | 18
NoBarCode-2021042819-1-24/1/24 | 0 | 506.3996 | 537.5995 | 118.2399 | -51.27996 | 9.919992 | 91.03992 | 175.1999 | 82.07993 | 1.439999 | 125.5199 | 116.7999 | 61.35995 | -17.83998 | 124.6399 | 150.9599 | 159.1999 | 244.6398 | 243.0398 | 205.2798 | 164.5599 | 19
NoBarCode-2021042819-1-25/1/25 | 0 | 429.2797 | 459.5997 | 179.7599 | -25.59998 | -116.6399 | -49.35997 | 20.31999 | 0.6399997 | 75.59995 | 221.3599 | 201.2799 | 124.7999 | 49.67997 | 197.1999 | 222.1599 | 237.4398 | 369.1198 | 420.7997 | 304.1598 | 214.3199 | 20
NoBarCode-2021042819-1-26/1/26 | 0 | 513.1196 | 611.1995 | 464.3996 | 250.7198 | 73.11994 | 90.71992 | 137.1199 | 60.23995 | 11.99999 | 131.1999 | 112.7199 | 41.03997 | -42.63996 | 55.27995 | 17.19999 | -74.31994 | -35.19997 | -43.67996 | -47.51996 | 9.999992
X32NN20002
判定标准： -40～85 ±500ppb
| 王俊敏 |  | 20210428
检验员： | ———— | 日期： | ———— |  |  |  |  | 审核： | ———— | 日期： | ————

## 气密性
广东大普通信技术有限公司 Guangdong Dapu Teleconm technology Co., Ltd. 晶体贮能焊封壳气密性检测记录表
抽样数量 | 每次试验样本数 | 日期 | 时间 | 品号 | 型号 | 漏率值（Pa•m3）/S | 判定
96pcs | 20 | 20210506 | 14:30 | X32NN20002 | 20MHZ | 2.3e-10 | OK
| 20 | 20210506 | 14:30 | X32NN20002 | 20MHZ | 2.1e-10 | OK
| 20 | 20210506 | 14:30 | X32NN20002 | 20MHZ | 2.1e-10 | OK
| 20 | 20210506 | 14:30 | X32NN20002 | 20MHZ | 2.5e-10 | OK
| 16 | 20210506 | 14:30 | X32NN20002 | 20MHZ | 2e-10 | OK
备注：1.检查项判定，合格者用“OK”表示，不符合者用“NG”表示；
判定标准：每次试验样本数20pcs Max ，每组记录1个测试值，要求测试值需≤1.0*10-9（Pa•m3）/S ；
检验员： | 王俊敏 |  |  | 检验日期： | 20210506
;
IQC组长： |  |  |  | 审核日期：
;

## 尺寸
晶体检验数据
序号 | 长 | 宽 | 高
上限值： | 3.4mm | 2.7mm | 1.0mm
下限值： | 3.0mm | 2.3mm | 0.8mm
1 | 3.18 | 2.48 | 0.96
2 | 3.18 | 2.48 | 0.97
3 | 3.18 | 2.48 | 0.98
4 | 3.18 | 2.47 | 0.97
5 | 3.19 | 2.47 | 0.97
6 | 3.18 | 2.49 | 0.96
7 | 3.19 | 2.48 | 0.97
8 | 3.17 | 2.48 | 0.97

## 老化
广东大普通信技术有限公司
贴片晶体老化记录表
品号:X32NN20002 |  | 批号:20210430001 | 检验日期：20210503 | 结束日期：20210510
序号 | 老化前频率Hz | 老化后频率Hz | 老化率ppm | 判定
1 | 20000005.7 | 20000001.8 | -0.1972 | ok
2 | 20000001.1 | 19999999.1 | -0.1002 | ok
3 | 20000003.4 | 19999998.1 | -0.2632 | ok
4 | 20000000.6 | 19999999.6 | -0.0511 | ok
5 | 20000000.6 | 20000002.1 | 0.0727 | ok
6 | 20000000.7 | 20000002.4 | 0.0854 | ok
7 | 20000001.7 | 20000000.5 | -0.0597 | ok
8 | 20000001.14 | 19999999.8 | -0.067 | ok
9 | 20000002.4 | 20000000.1 | -0.1133 | ok
10 | 20000002.1 | 20000003.6 | 0.075 | ok
IQC判定结论：合格
检验员：王俊敏 日期：20210511 IQC组长： 审核日期：
计算方法:（老化后-老化前）/标称频率 |  |  | 差率：±1PPM

## ROHS
全分析报告 Total Analysis Report
样品名称 Sample Name | X32NN20002-20210430001 | 测量时间(s) Test Time | 200 | %SamplePhoto%
供应商 Supplier | SM563 | 管压(kV) Voltage | 45
操作员 Operator | IQC | 管流(uA) Current | 150
测量日期 Test Date | 2021-05-10 14:48 | 工作曲线 WorkCurve | BRASS-ZINC
批号 LotNo. | 20210430001 | 仪器型号 Mode | 1800B
待检单号 PendNo |  | 送测单位 SubmittedUnit |  | 编号 Number | 0510008
元素 Element | 强度(Cps) Intensity(Cps) | 含量(ppm) Content(ppm) | 误差(ppm) Error(ppm) | 标准(ppm) Limits(ppm) | 判定 Results
Cr | 0.0005 | 1607.5 | 303.8 | 490 | TBD
Cd | -0.0002 | ND | 0 | 49 | pass
Hg | -0.0085 | ND | 0 | 490 | pass
Pb | 0 | ND | 0 | 490 | pass
谱图 | %Spectrum%
%ElemSpec%
注： ND代表含量小于等于2ppm
X荧光仪器分析测得的数据为表面测试
Cr,Br为测得该元素的总含量，如果其显示超标并不代表VI价Cr和PBB，PBDE超标。
地址：江苏省昆山市苇城南路1666号清华科技园天瑞大厦 邮编：215300
电话：800-9993-800 传真： 0512－57017060
E-Mail:service@skyray-instrument.com
网址：： http://www.skyray-instrument.com

## ROHS-1
全分析报告 Total Analysis Report
样品名称 Sample Name | X32NN20002-20210430001-1 | 测量时间(s) Test Time | 200 | %SamplePhoto%
供应商 Supplier | SM563 | 管压(kV) Voltage | 45
操作员 Operator | IQC | 管流(uA) Current | 350
测量日期 Test Date | 2021-05-10 15:04 | 工作曲线 WorkCurve | PE
批号 LotNo. | 20210430001 | 仪器型号 Mode | 1800B
待检单号 PendNo |  | 送测单位 SubmittedUnit |  | 编号 Number | 0510009
元素 Element | 强度(Cps) Intensity(Cps) | 含量(ppm) Content(ppm) | 误差(ppm) Error(ppm) | 标准(ppm) Limits(ppm) | 判定 Results
Br | 0.0303 | 84.3 | 3.4 | 175 | pass
Hg | -0.0042 | ND | 0 | 490 | pass
Cd | -0.0001 | ND | 0 | 49 | pass
Pb | 0 | ND | 0 | 490 | pass
Cr | 0.0057 | 1337.6 | 79.2 | 490 | TBD
谱图 | %Spectrum%
%ElemSpec%
注： ND代表含量小于等于2ppm
X荧光仪器分析测得的数据为表面测试
Cr,Br为测得该元素的总含量，如果其显示超标并不代表VI价Cr和PBB，PBDE超标。
地址：江苏省昆山市苇城南路1666号清华科技园天瑞大厦 邮编：215300
电话：800-9993-800 传真： 0512－57017060
E-Mail:service@skyray-instrument.com
网址：： http://www.skyray-instrument.com