## SMD晶体数值表
广东大普通信技术有限公司 |  |  |  |  | 晶体检测数值记录表Crystal detection numerical form | [10 empty] | W/DP QA-Q4043-01-A3
Guangdong DAPU Telecom Technology CO., LTD. | [16 empty] | NO.:
产品序列号 | 输入电流 /m A | 基准温度频率初始精度/Hz | 机械/电频率调整/PPB |  | 线性 | 相位噪声/dBc | [6 empty] | 输出波形 | 逻辑输出 电压电平 |  | 上升下降时间/ns | 占空因数/% | 峰峰值/Vp-p | 阻抗 /KΩ | 判定 结果
[6 empty] | 1 Hz | 10 Hz | 100 Hz | 1K Hz | 10K Hz | 100K Hz | 1M Hz | CMOS | 高电平 (V) | 低电平 (mV)
| ≤3 | 10000000±15 | -30~-50 | 30~50 | NA | ≤-70 | ≤-97 | ≤-118 | ≤-138 | ≤-150 | ≤-152 | NA |  | ≥2.97 | ≤0.4 | 45~55% | ≤7 | NA
1 | 2.6 | 9999998.7 | -40 | 38.1 |  | -70 | -99 | -123 | -143 | -154 | -155 |  |  | 3.29 | -0.01 | 49.6 | 2.4 |  |  | OK
2 | 2.6 | 9999998.3 | -42 | 38.2 |  | -73 | -98 | -122 | -143 | -154 | -155 |  |  | 3.29 | -0.01 | 49.6 | 2.4 |  |  | OK
3 | 2.6 | 9999998.2 | -40 | 37.6 |  | -70 | -96 | -124 | -143 | -154 | -155 |  |  | 3.29 | -0.01 | 49.6 | 2.4 |  |  | NG
4 | 2.6 | 9999995.6 | -44 | 35.5 |  | -66 | -100 | -121 | -143 | -154 | -155 |  |  | 3.29 | -0.01 | 49.6 | 2.4 |  |  | NG
5 | 2.6 | 9999995.2 | -43 | 34.9 |  | -67 | -100 | -123 | -144 | -154 | -155 |  |  | 3.29 | -0.01 | 49.6 | 2.4 |  |  | NG
6 | 2.6 | 9999997.4 | -43 | 37.9 |  | -70 | -97 | -123 | -143 | -154 | -155 |  |  | 3.29 | -0.01 | 49.6 | 2.4 |  |  | OK
7 | 2.6 | 9999997.1 | -41 | 36.9 |  | -67 | -100 | -122 | -143 | -154 | -155 |  |  | 3.29 | -0.01 | 49.6 | 2.4 |  |  | NG
8 | 2.6 | 9999995.6 | -44 | 36.4 |  | -65 | -98 | -122 | -144 | -154 | -155 |  |  | 3.29 | -0.01 | 49.6 | 2.4 |  |  | NG
9 | 2.6 | 9999997.8 | -41 | 36.9 |  | -71 | -99 | -123 | -143 | -154 | -155 |  |  | 3.29 | -0.01 | 49.6 | 2.4 |  |  | OK
10 | 2.6 | 9999997.5 | -42 | 38.3 |  | -70 | -98 | -122 | -143 | -154 | -155 |  |  | 3.29 | -0.01 | 49.6 | 2.4 |  |  | OK
11 | 2.6 | 9999998.5 | -37 | 40.3 |  | -70 | -97 | -122 | -143 | -154 | -155 |  |  | 3.29 | -0.01 | 49.6 | 2.4 |  |  | OK
12 | 2.6 | 9999998.1 | -41 | 37.5 |  | -68 | -98 | -123 | -143 | -154 | -155 |  |  | 3.29 | -0.01 | 49.6 | 2.4 |  |  | NG
13 | 2.6 | 9999997.5 | -43 | 38.1 |  | -74 | -98 | -122 | -143 | -154 | -155 |  |  | 3.29 | -0.01 | 49.6 | 2.4 |  |  | OK
14 | 2.6 | 9999997 | -43 | 35 |  | -72 | -99 | -122 | -143 | -154 | -155 |  |  | 3.29 | -0.01 | 49.6 | 2.4 |  |  | OK
15 | 2.6 | 9999999.2 | -43 | 40.6 |  | -71 | -99 | -123 | -143 | -154 | -155 |  |  | 3.29 | -0.01 | 49.6 | 2.4 |  |  | OK
16 | 2.6 | 9999998.2 | -42 | 38.4 |  | -65 | -100 | -122 | -143 | -154 | -155 |  |  | 3.29 | -0.01 | 49.6 | 2.4 |  |  | NG
17 | 2.6 | 9999995.7 | -42 | 34.3 |  | -70 | -101 | -123 | -143 | -154 | -155 |  |  | 3.29 | -0.01 | 49.6 | 2.4 |  |  | OK
18 | 2.6 | 9999998.6 | -41 | 38.2 |  | -66 | -99 | -122 | -143 | -154 | -155 |  |  | 3.29 | -0.01 | 49.6 | 2.4 |  |  | NG
19 | 2.6 | 9999995.9 | -43 | 35 |  | -72 | -98 | -122 | -143 | -154 | -155 |  |  | 3.29 | -0.01 | 49.6 | 2.4 |  |  | OK
20 | 2.6 | 9999999.2 | -41 | 38 |  | -66 | -100 | -123 | -143 | -154 | -155 |  |  | 3.3 | -0.01 | 50.2 | 2.6 |  |  | NG
验证结论Test conclusion： 合格Qualified
检验员Inspector:王俊敏 日期Date： 20210702 审核Audit： 日期Date：

## 温度特性
条码/层/位 | frq_25 | frq_-42 | frq_-40 | frq_-35 | frq_-30 | frq_-25 | frq_-15 | frq_15 | frq_45 | frq_60 | frq_70 | frq_80 | frq_85
NoBarCode-2021062908-1-1/1/1 | 5000001.964 | 5000001.413 | 5000002.037 | 5000002.714 | 5000002.816 | 5000002.881 | 5000002.593 | 5000002.189 | 5000002.473 | 5000002.375 | 5000001.933 | 5000002.067 | 5000003.485
NoBarCode-2021062908-1-2/1/2 | 5000001.983 | 5000002.25 | 5000002.408 | 5000002.389 | 5000002.24 | 5000002.408 | 5000002.33 | 5000002.299 | 5000002.475 | 5000002.295 | 5000001.838 | 5000001.795 | 5000002.865
NoBarCode-2021062908-1-4/1/4 | 5000001.056 | 5000001.555 | 5000001.698 | 5000001.558 | 5000001.41 | 5000001.555 | 5000001.343 | 5000001.372 | 5000001.378 | 5000001.35 | 5000001.031 | 5000001.409 | 5000002.43
NoBarCode-2021062908-1-5/1/5 | 5000001.315 | 5000001.518 | 5000001.738 | 5000001.796 | 5000001.752 | 5000001.958 | 5000001.801 | 5000001.643 | 5000001.531 | 5000001.819 | 5000001.631 | 5000002.148 | 5000003.976
NoBarCode-2021062908-1-6/1/6 | 5000000.516 | 5000001.098 | 5000001.17 | 5000000.934 | 5000000.737 | 5000000.832 | 5000000.669 | 5000000.803 | 5000000.731 | 5000000.822 | 5000000.498 | 5000000.794 | 5000002.088
NoBarCode-2021062908-1-7/1/7 | 5000002.225 | 5000001.657 | 5000001.916 | 5000002.201 | 5000002.256 | 5000002.428 | 5000002.344 | 5000002.565 | 5000002.611 | 5000001.904 | 4999999.973 | 4999998.49 | 5000000.203
NoBarCode-2021062908-1-8/1/8 | 5000003.716 | 5000006.025 | 5000005.842 | 5000005.266 | 5000004.767 | 5000004.72 | 5000004.354 | 5000004.113 | 5000003.96 | 5000003.759 | 5000003.298 | 5000003.488 | 5000003.865
NoBarCode-2021062908-1-9/1/9 | 5000002.406 | 5000002.87 | 5000002.972 | 5000002.785 | 5000002.545 | 5000002.624 | 5000002.489 | 5000002.63 | 5000002.848 | 5000002.903 | 5000002.375 | 5000002.442 | 5000003.82
NoBarCode-2021062908-1-10/1/10 | 5000000.169 | 5000001.137 | 5000001.203 | 5000001.023 | 5000000.827 | 5000000.931 | 5000000.714 | 5000000.455 | 5000000.409 | 5000000.435 | 5000000.234 | 5000000.867 | 5000002.479
NoBarCode-2021062908-1-11/1/11 | 5000001.412 | 5000002.972 | 5000002.883 | 5000002.383 | 5000002.107 | 5000002.137 | 5000001.956 | 5000001.827 | 5000001.632 | 5000001.641 | 5000001.314 | 5000001.477 | 5000002.442
NoBarCode-2021062908-1-12/1/12 | 5000000.908 | 5000002.37 | 5000002.123 | 5000001.407 | 5000001.062 | 5000001.087 | 5000001.018 | 5000001.251 | 5000001.194 | 5000000.947 | 5000000.37 | 5000000.596 | 5000001.258
NoBarCode-2021062908-1-15/1/15 | 5000002.763 | 5000004.166 | 5000004.007 | 5000003.274 | 5000002.812 | 5000002.837 | 5000002.666 | 5000003.073 | 5000003.065 | 5000003.448 | 5000002.537 | 5000002.186 | 5000003.53
NoBarCode-2021062908-1-16/1/16 | 5000001.502 | 5000002.896 | 5000002.688 | 5000002.112 | 5000001.812 | 5000001.896 | 5000001.756 | 5000001.836 | 5000001.799 | 5000001.6 | 5000001.173 | 5000001.406 | 5000002
NoBarCode-2021062908-1-18/1/18 | 5000002.173 | 5000003.008 | 5000003.052 | 5000002.771 | 5000002.476 | 5000002.51 | 5000002.259 | 5000002.42 | 5000002.621 | 5000002.551 | 5000002.216 | 5000002.248 | 5000003.061
NoBarCode-2021062908-1-19/1/19 | 5000002.049 | 5000001.914 | 5000002.081 | 5000002.055 | 5000001.974 | 5000002.089 | 5000001.864 | 5000002.207 | 5000002.459 | 5000002.548 | 5000002.229 | 5000002.186 | 5000002.859
NoBarCode-2021062908-1-20/1/20 | 5000002.271 | 5000002.805 | 5000002.79 | 5000002.515 | 5000002.335 | 5000002.479 | 5000002.416 | 5000002.568 | 5000002.721 | 5000002.953 | 5000002.341 | 5000002.15 | 5000003.176
NoBarCode-2021062908-1-21/1/21 | 5000001.044 | 5000002.125 | 5000001.965 | 5000001.496 | 5000001.3 | 5000001.395 | 5000001.29 | 5000001.51 | 5000001.132 | 5000001.373 | 5000000.19 | 5000000.411 | 5000001.344
NoBarCode-2021062908-1-22/1/22 | 5000001.371 | 5000001.356 | 5000000.993 | 5000001.96 | 5000001.755 | 5000001.971 | 5000001.498 | 5000001.688 | 5000001.236 | 5000001.312 | 5000001.279 | 5000001.36 | 5000002.22
NoBarCode-2021062908-1-23/1/23 | 5000001.975 | 5000002.526 | 5000002.545 | 5000002.233 | 5000002.013 | 5000002.135 | 5000002.056 | 5000002.19 | 5000002.36 | 5000002.534 | 5000002.296 | 5000001.882 | 5000002.499
NoBarCode-2021062908-1-24/1/24 | 5000003.546 | 5000004.675 | 5000004.599 | 5000004.226 | 5000004.006 | 5000004.134 | 5000003.919 | 5000003.945 | 5000003.849 | 5000003.753 | 5000003.235 | 5000003.557 | 5000004.288
条码/层/位 | frq_25 | frq_-42 | frq_-40 | frq_-35 | frq_-30 | frq_-25 | frq_-15 | frq_15 | frq_45 | frq_60 | frq_70 | frq_80 | frq_85
NoBarCode-2021062908-1-1/1/1 | 0 | -83.84196 | 40.95799 | 176.3579 | 196.7579 | 209.7579 | 152.158 | 71.35798 | 128.158 | 108.558 | 20.158 | 46.95799 | 330.5579
NoBarCode-2021062908-1-2/1/2 | 0 | 79.75798 | 111.358 | 107.558 | 77.75798 | 111.358 | 95.75797 | 89.55798 | 124.758 | 88.75798 | 50.64199 | 98.24199 | 285.7579
NoBarCode-2021062908-1-4/1/4 | 0 | 126.158 | 154.758 | 126.758 | 97.15799 | 126.158 | 83.75799 | 89.55799 | 90.75799 | 85.15799 | 21.358 | 96.95799 | 301.1579
NoBarCode-2021062908-1-5/1/5 | 0 | 66.95799 | 110.958 | 122.558 | 113.758 | 154.958 | 123.558 | 91.95798 | 69.55799 | 127.158 | 89.55798 | 192.958 | 558.5579
NoBarCode-2021062908-1-6/1/6 | 0 | 142.758 | 157.158 | 109.958 | 70.558 | 89.55799 | 56.958 | 83.75799 | 69.358 | 87.55799 | 22.758 | 81.95799 | 340.758
NoBarCode-2021062908-1-7/1/7 | 0 | -87.24195 | -35.44197 | 21.558 | 32.558 | 66.95798 | 50.15799 | 94.35797 | 103.558 | -37.84197 | -424.0418 | -720.6417 | -378.0418
NoBarCode-2021062908-1-8/1/8 | 0 | 488.1577 | 451.5577 | 336.3578 | 236.5578 | 227.1579 | 153.9579 | 105.7579 | 75.15796 | 34.95799 | -57.24194 | -19.24197 | 56.15798
NoBarCode-2021062908-1-9/1/9 | 0 | 119.158 | 139.5579 | 102.158 | 54.15799 | 69.95798 | 42.95799 | 71.15798 | 114.758 | 125.758 | 20.158 | 33.558 | 319.1579
NoBarCode-2021062908-1-10/1/10 | 0 | 219.958 | 233.158 | 197.158 | 157.958 | 178.758 | 135.358 | 83.558 | 74.358 | 79.558 | 39.358 | 165.958 | 488.358
NoBarCode-2021062908-1-11/1/11 | 0 | 338.3579 | 329.5579 | 220.5579 | 165.358 | 171.358 | 135.158 | 109.358 | 70.35799 | 72.15799 | 6.758005 | 39.358 | 232.3579
NoBarCode-2021062908-1-12/1/12 | 0 | 318.7579 | 269.358 | 126.158 | 57.15799 | 62.15799 | 48.358 | 94.95799 | 83.55799 | 34.158 | -81.24198 | -36.04199 | 96.35799
NoBarCode-2021062908-1-15/1/15 | 0 | 306.9578 | 275.1579 | 128.5579 | 36.15799 | 41.15799 | 6.958011 | 88.35797 | 86.75797 | 163.3579 | -18.84198 | -89.04194 | 179.7579
NoBarCode-2021062908-1-16/1/16 | 0 | 305.1579 | 263.5579 | 148.358 | 88.35798 | 105.158 | 77.15798 | 93.15798 | 85.75798 | 45.95799 | -39.44198 | 7.158006 | 125.958
NoBarCode-2021062908-1-18/1/18 | 0 | 193.3579 | 202.1579 | 145.9579 | 86.95797 | 93.75797 | 43.55799 | 75.75798 | 115.958 | 101.958 | 34.958 | 41.35799 | 203.9579
NoBarCode-2021062908-1-19/1/19 | 0 | -0.6419892 | 32.758 | 27.558 | 11.35801 | 34.358 | -10.64199 | 57.95799 | 108.358 | 126.158 | 62.35799 | 53.75799 | 188.3579
NoBarCode-2021062908-1-20/1/20 | 0 | 133.158 | 130.158 | 75.15798 | 39.15799 | 67.95798 | 55.35799 | 85.75797 | 116.358 | 162.7579 | 40.35799 | 2.158011 | 207.3579
NoBarCode-2021062908-1-21/1/21 | 0 | 242.558 | 210.558 | 116.758 | 77.55799 | 96.55799 | 75.55799 | 119.558 | 43.958 | 92.15799 | -144.442 | -100.242 | 89.35799
NoBarCode-2021062908-1-22/1/22 | 0 | 23.358 | -49.24198 | 144.158 | 103.158 | 146.358 | 51.75799 | 89.75798 | -0.6419927 | 14.558 | 7.958005 | 24.158 | 196.158
NoBarCode-2021062908-1-23/1/23 | 0 | 136.558 | 140.358 | 77.95798 | 33.958 | 58.35799 | 42.55799 | 69.35798 | 103.358 | 138.158 | 90.55797 | 7.758007 | 135.158
NoBarCode-2021062908-1-24/1/24 | 0 | 252.1578 | 236.9579 | 162.3579 | 118.3579 | 143.9579 | 100.9579 | 106.1579 | 86.95796 | 67.75797 | -35.84196 | 28.558 | 174.7579
RDTEMPH900243
判定标准： -40~85 ±280ppb
检验员：王俊敏 | 20210629 |  |  |  | 审核： | ———— | 日期： | ————

## 气密性
广东大普通信技术有限公司 Guangdong Dapu Teleconm technology Co., Ltd. 晶体贮能焊封壳气密性检测记录表
抽样数量 | 每次试验样本数 | 日期 | 时间 | 品号 | 型号 | 漏率值（Pa•m3）/S | 判定
20pcs | 20 | 20200630 | 10:30 | RDTEMPH900243 | 10MHZ | 2.4e-10 | OK
备注：1.检查项判定，合格者用“OK”表示，不符合者用“NG”表示；
判定标准：每次试验样本数20pcs Max ，每组记录1个测试值，要求测试值需≤1.0*10-9（Pa•m3）/S ；
检验员： | 王俊敏 |  |  | 检验日期： | 20200630
;
IQC组长： |  |  |  | 审核日期：
;

## 老化
广东大普通信技术有限公司
贴片晶体老化记录表
品号:RDTEMPH900243 |  | 批号:20200619001 | 检验日期：20200622 | 结束日期：20200629
序号 | 老化前频率Hz | 老化后频率Hz | 老化率ppm | 判定
1 | 9999998.7 | 9999997.6 | -0.11 | ok
2 | 9999998.3 | 9999999.5 | 0.12 | ok
3 | 9999998.2 | 9999999.9 | 0.17 | ok
4 | 9999995.6 | 9999997.4 | 0.18 | ok
5 | 9999995.2 | 9999996.7 | 0.15 | ok
6 | 9999997.4 | 9999995.1 | -0.23 | ok
7 | 9999997.1 | 9999995.6 | -0.15 | ok
8 | 9999995.6 | 9999998.3 | 0.27 | ok
9 | 9999997.8 | 9999995.8 | -0.2 | ok
10 | 9999997.5 | 9999999.2 | 0.17 | ok
IQC判定结论： OK
检验员：王俊敏 日期：20200630 IQC组长： 审核日期：
计算方法:（老化后-老化前）/标称频率 |  |  | 差率：±1PPM

## 尺寸
晶体检验数据
序号 | 长 | 宽 | 高
上限值： | 5.15mm | 3.35mm | 1.5mm
下限值： | 4.85mm | 3.05mm
1 | 4.99 | 3.2 | 1.39
2 | 5.03 | 3.19 | 1.39
3 | 5.01 | 3.22 | 1.39
4 | 5.03 | 3.21 | 1.39
5 | 5.02 | 3.2 | 1.38
6 | 5.01 | 3.2 | 1.39
7 | 5.02 | 3.19 | 1.39
8 | 5.01 | 3.2 | 1.39