## Sheet1
O11F-1808-10.00MHz 装中板间隙过大异常
现象：
该产品在生产过程，在装配QC1工序发现有些产品一边间隙大；
原因分析：
经团队分析，产品不平且锡面较薄，锡受热熔接过程收缩不均导致；
措施：
重新制作钢网，厚度增加到0.12mm（注：原先为0.08mm）
验证：
共验证2拼板，不良现象未发生，经团队评估可用于生产；