## 五金
广东大普通信技术有限公司 Guangdong Dapu Telecom Technology Co,. Ltd. |  |  | 进货验证记录表(五金件) |  |  | P/DP QA-31-02.14-A2
|  |  | Incoming Inspection Record |  |  | NO.:
产品类别Product type: 外协件Cooperation products
产品名称/规格型号 Product name/Specification |  |  | 晶振底座 | 产品代号/品号 Product code/P/N | RDTEMP1739 |  | 交货数量 Incoming Qty |  | 315
批次号 |  |  | 20200916001 | 供方代码 Supplier code | SM346 |  | 不良数量Non-conformance Qty |  | 1
送检日期 The inspection date |  |  | 2024-10-11 | 检验日期 Inspection Date | 2024-10-15
接收准则Acceptance Criteria:进料检验规范S/DP QA-B01 五金件进料检验作业指导书W/DP QA-Q4041
抽检依据Sampling check basis： 外观按零缺陷抽样 AQL=0.65（抽样数量 50 PCS） ，尺寸抽检8PCS
验证方式Inspection Type： ■抽样检验Sampling check □全检 All check （当抽样发现不良时适用）
进料批次号Purchasing material batch no.
序号 NO. | 验 证 项 目 及 要 求 Inspection Item and Requirements | [5 empty] | 验证结果 Test result |  | 备注 Notes
1 | 是否属合格供方名单的产品，其型号、规格是否符合采购文件规定 Whether belong to the qualified supplier list's product, its model and specifications meet the purchasing documents regulation or not | [5 empty] | 合格
2 | 有无有效的质量证明文件（包括合格证、检验报告等） Without have effective quality proof documents(including quality certificate and inspection report, etc.) | [5 empty] | 合格
3 | 包装是否完好无损，标识是否清晰、相符（静电敏感器件是否采取防静电包装，湿度敏感器件是否采用防潮包装并标示） Whether the packaging is in good condition, the label is clear and consistent( whether static sensitive devices use antistatic packaging, humidity sensitive devices are using moistureproof packaging and labeling) | [5 empty] | 合格
4 | 产品外观质量是否符合要求 Whether product appearance quality meets the requirements | [5 empty] | 不合格
5 | 产品主要尺寸要求Products mainly size requirement
| 检验项目 |  | 实测数据 |  |  | 测量仪器 Measure instrument |  | 验证结果 Test Result |  | 备注 Notes
| 可焊性 |  | 见附页 |  |  | 小锡炉 |  | 合格 |  | 10PCS
| 附着力 |  | 见附页 |  |  | 百格刀 |  | 合格 |  | 5PCS
| 气密性 |  | 见附页 |  |  | 氦质谱检漏仪 |  | 不合格 |  | 5PCS
| 盐雾试验 |  | 见附页 |  |  | 盐雾机 |  | 合格 |  | 10PCS
| 折弯测试 |  | 见附页 |  |  | 折弯剪钳 |  | 不合格 |  | 5PCS
| 镀层 |  | N/A |  |  | 光谱仪 |  | 不适用 |  | 5PCS
6 | 验证结论Test conclusion： 不合格
检验员Inspector：郑赢 日期Date：2024.10.15 审核Audit： 路飞 日期Date：2024.10.15
备注Notes:1：气密不良，边漏，不良图片见附件，抽检数量5pcs，不良数量1pcs,不良率20%
2：折弯不良，不良图片见附件，抽检数量3pcs，不良数量1pcs,不良率33%
3:盐雾结果明天出