## 电感
广东大普通信技术有限公司 Guangdong Dapu Telecom Technology Co,. Ltd. |  |  | 超期物料检验表(阻容感) |  |  |  | P/DP QA-31-02.3-A3 NO.:
产品类别Product type: 采购品Purchase products
产品名称/规格型号 |  | RC0402FR-07510KL |  | 产品代号/品号 | RS5103E110 |  | 交货数量 | 17493
检验批次 |  | 2018125001/20190904001 |  | 供方代码 | 超期复检 |  | 不良数量
送检日期 |  | 2024-11-05 |  | 检验日期 | 2024-11-05
接收准则Acceptance Criteria:进料检验规范S/DPQA-B01阻容电感类进料检验作业指导书W/DPQA-Q4049
抽检依据Sampling check basis：外观AQL：0.65（抽样数量： 8 PCS）
验证方式Inspection Type： 抽样检验Sampling check
序号 | 验 证 项 目 及 要 求 Inspection Item and Requirements
| 项目 | 抽样数量 | 不良数量 | 不良率 | 不良项目 | 测量仪器 | 验证结果 | 备注
1 | 外观 | 8 |  |  |  | 目视 | OK
2 | 可焊性 | 8 |  |  |  | 无铅锡炉 | OK
| 性能参数 | 510.34KΩ | 508.78KΩ | 507.65KΩ | 506.19KΩ | LCR测试仪 | OK
3 |  | 509.10KΩ | 508.44KΩ | 506.96KΩ | 511.05KΩ
验证结论Test conclusion： □合格Qualified □不合格Unqualified
检验员Inspector： 李小燕 审核Audit： 路飞 日期Date：2024/11/5
备注Notes：