## 五金
广东大普通信技术有限公司 Guangdong Dapu Telecom Technology Co,. Ltd. |  | 超期物料检验表(五金件)-底座 | [7 empty] | P/DP QA-31-02.14-A2
|  | Incoming Inspection Record | [7 empty] | NO.:
产品类别Product type: 外协件Cooperation products
产品名称/规格型号 Product name/Specification |  | CM65底座 |  |  | 产品代号/品号 Product code/P/N |  |  | KY96565120 |  |  | 交货数量 Incoming Qty |  | 212
批次号 |  | 20240821041 |  |  | 供方代码 Supplier code |  |  | 东晶机电 |  |  | 不良数量Non-conformance Qty |  | 5
送检日期 The inspection date |  | 2024.10.29 |  |  | 检验日期 Inspection Date |  |  | 2024.10.30
接收准则Acceptance Criteria:进料检验规范S/DP QA-B01 五金件进料检验作业指导书W/DP QA-Q4041
抽检依据Sampling check basis： 外观按零缺陷抽样 AQL=0.65（抽样数量 32 PCS） ，尺寸抽检8PCS
验证方式Inspection Type： □抽样检验Sampling check □全检 All check （当抽样发现不良时适用）
序号 | 验 证 项 目 及 要 求 Inspection Item and Requirements | [9 empty] | 验证结果 Test result |  | 备注 Notes
| 检验项目 | 抽样数量 |  | 不良数量 |  | 不良率 |  | 不良项目 |  | 测量仪器 Measure instrument |  | 检验结果 Test Result |  | 备注 Notes
| 外观 |  | 32 | 5 |  | 15.6% |  | 外观不良，氧化发黄 |  | 目视 |  | NG
| 可焊性 |  | 2 |  | 0 | 0 |  | 0 |  | 无铅锡炉 |  | OK
| 附着力 |  | 2 |  | 0 | 0 |  | 0 |  | 百格刀 |  | OK
| 盐雾实验 |  | 1 |  | 0 | 0 |  | 0 |  | 盐雾机 |  | OK
| 折弯实验 |  | 2 |  | 0 | 0 |  | 0 |  | 目视 |  | OK
| 气密性 |  | NA | NA | NA | NA | NA | NA | NA | 氦质谱检漏仪 |  | NA
6 | 验证结论Test conclusion：外观不良，氧化发黄，不良图片见附件，抽检数量32pcs,不良数量5pcs，不良率15.6%
检验员Inspector： 郑赢 日期Date： 2024.10.31 审核Audit： 路飞 日期Date：2024.10.31
备注Notes: