## 五金
广东大普通信技术有限公司 Guangdong Dapu Telecom Technology Co,. Ltd. |  | 超期物料检验表(五金件)-底座 |  |  |  |  | P/DP QA-31-02.14-A2
|  | Incoming Inspection Record |  |  |  |  | NO.:
产品类别Product type: 外协件Cooperation products
产品名称/规格型号 Product name/Specification |  | 011H底座 |  | 产品代号/品号 Product code/P/N |  | WGN151162Y0H |  | 交货数量 Incoming Qty |  | 2575
批次号 |  | 20210310001 |  | 供方代码 Supplier code |  | 华万五金 |  | 不良数量Non-conformance Qty |  | 7
送检日期 The inspection date |  | 2024.12.03 |  | 检验日期 Inspection Date |  | 2024.12.04
接收准则Acceptance Criteria:进料检验规范S/DP QA-B01 五金件进料检验作业指导书W/DP QA-Q4041
抽检依据Sampling check basis： 外观按零缺陷抽样 AQL=0.65（抽样数量 125 PCS） ，尺寸抽检8PCS
验证方式Inspection Type： ■抽样检验Sampling check □全检 All check （当抽样发现不良时适用）
序号 | 验 证 项 目 及 要 求 Inspection Item and Requirements | [6 empty] | 验证结果 Test result |  | 备注 Notes
| 检验项目 | 抽样数量 | 不良数量 |  | 不良率 | 不良项目 | 测量仪器 Measure instrument |  | 检验结果 Test Result |  | 备注 Notes
| 外观 | 125 | 20 |  | 16% | 外观不良，脏污 | 目视 |  | NG
| 可焊性 | 3 | 0 |  | 0 | 0 | 无铅锡炉 |  | OK
| 附着力 | 3 | 0 |  | 0 | 0 | 百格刀 |  | OK
| 盐雾实验 | 1 | 0 |  | 0 | 0 | 盐雾机 |  | OK
| 折弯实验 | 3 | 1 |  | 33% | 引脚折弯1次，掉镀层 | 目视 |  | NG
| 气密性 | 10 | 7 |  | 70% | 气密不良，边漏 | 氦质谱检漏仪 |  | NG
6 | 验证结论Test conclusion：不合格
检验员Inspector： 郑赢 日期Date： 2024.12.14 审核Audit： 路飞 日期Date：2024.12.14
备注Notes:1:气密不良，边漏，不良图片见附件，抽检数量10pcs，不良数量3pcs，不良率30%
2：引脚折弯不良，镀层脱落，不良图片见附件，抽检数量1pcs，不良数量3pcs，不良率33%
3:外观不良，脏污，不良图片见附件，抽检数量120pcs，不良数量20pcs，不良率16%