## PCB
广东大普通信技术有限公司 Guangdong Dapu Telecom Technology Co,. Ltd. |  |  | 超期物料检验表(PCB类) |  |  |  | P/DP QA-31-02.3-A3 NO.:
产品类别Product type: 采购品Purchase products
产品名称/规格型号 |  | PCB |  | 产品代号/品号 | PYA1409018 |  | 送检数量 | 1040
检验批次 |  | 20190330001 |  | 供方代码 | SM369 |  | 不良数量 | 0
送检日期 |  | 2024-11-07 |  | 检验日期 | 2024-11-08
接收准则Acceptance Criteria:进料检验规范S/DPQA-B01阻容电感类进料检验作业指导书W/DPQA-Q4049
抽检依据Sampling check basis：外观AQL：0.65（抽样数量： 80 PCS）
验证方式Inspection Type： 抽样检验Sampling check
序号 | 验 证 项 目 及 要 求 Inspection Item and Requirements
| 项目 | 抽样数量 | 不良数量 | 不良率 | 不良项目 | 测量仪器 | 验证结果 | 备注
1 | 外观 | 80 | 0 | 0 | 0 | 目视 | OK
2 | 可焊性 | 100 | 0 | 0 | 0 | 回流焊 | OK | ＞100PCS
3 | 附着力 | 5 | 0 | 0 | 0 | 3M胶 | OK |  | S-1
4 | 曲翘度 | 80 | 0 | 0 | 0 | 目视 | OK
验证结论Test conclusion：√合格Qualified □不合格Unqualified
检验员Inspector： 谢蓉 审核Audit： 路飞 日期Date：2024/11/8
备注Notes：