## 五金
广东大普通信技术有限公司 Guangdong Dapu Telecom Technology Co,. Ltd. |  | 超期物料检验表(五金件)-底座 |  |  |  |  | P/DP QA-31-02.14-A2
|  | Incoming Inspection Record |  |  |  |  | NO.:
产品类别Product type: 外协件Cooperation products
产品名称/规格型号 Product name/Specification |  | 022底座 |  | 产品代号/品号 Product code/P/N |  | WGN252511Y1D |  | 交货数量 Incoming Qty |  | 880
批次号 |  | 20210831001 |  | 供方代码 Supplier code |  | 华万五金 |  | 不良数量Non-conformance Qty |  | 4
送检日期 The inspection date |  | 2025-02-22 |  | 检验日期 Inspection Date |  | 2025-02-25
接收准则Acceptance Criteria:进料检验规范S/DP QA-B01 五金件进料检验作业指导书W/DP QA-Q4041
抽检依据Sampling check basis： 外观按零缺陷抽样 AQL=0.65（抽样数量 PCS） ，尺寸抽检 PCS
验证方式Inspection Type： ■抽样检验Sampling check □全检 All check （当抽样发现不良时适用）
序号 | 验 证 项 目 及 要 求 Inspection Item and Requirements | [6 empty] | 验证结果 Test result |  | 备注 Notes
| 检验项目 | 抽样数量 | 不良数量 |  | 不良率 | 不良项目 | 测量仪器 Measure instrument |  | 检验结果 Test Result |  | 备注 Notes
| 外观 | 20 | 0 |  | 0% | 0 | 目视 |  | OK
| 可焊性 | 5 | 0 |  | 0% | 0 | 无铅锡炉 |  | OK
| 附着力 | 5 | 0 |  | 0% | 0 | 百格刀 |  | OK
| 盐雾实验 | 2 | 2 |  | 100% | 腐蚀面积超5% | 盐雾机 |  | NG
| 折弯实验 | 5 | 2 |  | 40% | 引脚折弯1次，掉镀层 | 目视 |  | NG
| 气密性 | 0 | 0 |  | 0% | 0 | 氦质谱检漏仪 |  | OK
6 | 验证结论Test conclusion：不合格
检验员Inspector袁家明： 日期Date：2025/2/25 审核Audit： 日期Date：
备注Notes 1.引脚折弯不良，镀层脱落，抽检数量5pcs，不良数量2pcs，不良率40%，不良图片见附件
2.:盐雾不良，腐蚀面积超5%，抽检数量2pcs，不良数量2pcs，不良率100%，不良图片见附件