## 电容
广东大普通信技术有限公司 Guangdong Dapu Telecom Technology Co,. Ltd. |  |  | 超期物料检验表(阻容感) |  |  |  | P/DP QA-31-02.3-A3 NO.:
产品类别Product type: 采购品Purchase products
产品名称/规格型号 |  | 贴片电容，GRM1555C1H271JA01D |  | 产品代号/品号 | CA2710751D1 |  | 交货数量 | 57231
检验批次 |  | 20190722001 |  | 供方代码 |  |  | 不良数量
送检日期 |  | 2025-02-28 |  | 检验日期 | 2025-03-02
接收准则Acceptance Criteria:进料检验规范S/DPQA-B01阻容电感类进料检验作业指导书W/DPQA-Q4049
抽检依据Sampling check basis：外观AQL：0.65（抽样数量： 500 PCS）
验证方式Inspection Type： 抽样检验Sampling check
序号 | 验 证 项 目 及 要 求 Inspection Item and Requirements
| 项目 | 抽样数量 | 不良数量 | 不良率 | 不良项目 | 测量仪器 | 验证结果 | 备注
1 | 外观 | 8 | 0 | 0 | 0 | 目视 | OK
2 | 可焊性 | 2 | 0 | 0 | 0 | 无铅锡炉 | OK | 图片参数见附件
3 | 性能参数 | 8 | 0 | 0 | 0 | LCR测试仪 | OK | 性能参数见附件
验证结论Test conclusion： ■合格Qualified □不合格Unqualified
检验员Inspector： 李小燕 审核Audit： 路飞 日期Date：2025/3/2
备注Notes：

## 附件
电容性能检验数据
序号 | 性能值
上限值 | 284.55pF
下限值 | 257.45pF
1 | 275.17pF
2 | 272.59pF
3 | 274.03pF
4 | 273.21pF
5 | 274.26pF
6 | 272.93pF
7 | 274.78pF
8 | 272.74pF